## Copertina
PIANO CONTROLLO QUALITÀ
calcestruzzo
e
calcestruzzo con inerti riciclati (RC-C)
Edizione 31 maggio 2019
DIPARTIMENTO DEL TERRITORIO
DIVISIONE DELLE COSTRUZIONI
AREA DEL SUPPORTO E DEL COORDINAMENTO
CASELLA POSTALE 2170 - 6501 BELLINZONA

## Prima pagina
Piano controllo qualità calcestruzzo
e calcestruzzo con inerti riciclati (RC-C)
Incarto:
Committente: |  | Dipartimento del Territorio Divisione delle costruzioni Area Operativa del Sottoceneri / Sopraceneri via F. Zorzi 13 6502 Bellinzona
Progettista:
Imprenditore:
Schede annesse | 1 | Specifica del calcestruzzo a prestazione garantita conforme alla norma SN EN 206-1:2000
| 2 | Controlli di competenza del produttore nella fase di confezione
| 3 | Controlli di competenza dell’Imprenditore da effettuare durante la messa in opera
| 4 | Controlli effettuati dal Committente per l’accettazione della parte d’opera
| 5 | Collaudo del manufatto
Osservazioni importanti
Copia del Piano controllo qualità elaborato dal Progettista / Committente viene inviata per competenza al laboratorio incaricato di eseguire i controlli di accettazione.
I controlli di competenza del Produttore (scheda 2) e di competenza dell'Imprenditore (scheda 3), sono vincolanti per l'Imprenditore; eventuali modifiche a quanto prescritto nel presente documento (scheda 2 e 3) devono essere preventivamente approvate per iscritto dal Committente.
I controlli di competenza del Committente (scheda 4), sono indicativi e non vincolanti per il Committente che si riserva di poterli modificare senza che l'Imprenditore possa avanzare rivendicazioni o obbiezioni di sorta.

## specifica CPN A
SCHEDA 1
Specifica del calcestruzzo a prestazione garantita conforme alla norma SN EN 206 e SIA 2030
Parte d'opera:
Tipo di calcestruzzo | [7 empty] | CPN A RC-C
1 | Requisiti di base (SN EN 206 ; par. 6.2.2)
| Classe di resistenza a compressione | [6 empty] | C20/25
| Classi di esposizione ambientale | [6 empty] | XC2
| Dimensione massima nominale dell’aggregato (da modificare secondo necessità di progetto) | [6 empty] | Dmax32
| Classe di contenuto in cloruri | [6 empty] | Cl 0.10
| Classe di consistenza (da modificare secondo necessità di progetto) | [6 empty] | C3
2 | Requisiti aggiuntivi (SN EN 206 ; par. 6.2.3)
Tipi o classi speciali di cemento
Tipi o classi speciali di aggregato
Nota | E' responsabilità del prescrittore la formulazione della composizione del calcestruzzo atta a minimizzare la dannosa reazione alcali-silice (SN EN 206 ; par. 5.2.3.4).
3 | Caratteristiche richieste per la resistenza al gelo-disgelo, per esempio il contenuto d’aria (SN EN 206 ; par. 5.4.3)
Nota | Prima di specificare il contenuto d’aria alla consegna, il prescrittore dovrebbe tenere conto della possibile perdita di aria durante il pompaggio, la posa in opera, la compattazione, ecc. successivamente alla consegna.
4 | Requisiti per la temperatura al momento del getto, se diversi da quelli riportati nella norma SN EN 206 ; par. 5.2.9
5 | Sviluppo della resistenza (SN EN 206 ; cap. 7.2 ; Tabella 15)
7 | Presa ritardata
8 | Resistenza alla penetrazione d’acqua
9 | Resistenza all’abrasione
10 | Resistenza alla trazione indiretta (SN EN 206 ; par. 5.5.1.3)
11 | Calcestruzzo facciavista
12 | Ritiro massimo a 28 e a 90 giorni |  |  |  |  | ecs 28 ≤ |  |  | ‰
[6 empty] | ecs 90 ≤ |  |  | ‰
13 | Modulo di elasticità richiesto
14 | Permeabilità all'aria richiesta
*) le caratteristiche definite dal punto 2 al 14 sono da valutare secondo le necessità di progetto.
altro tipo non CPN
Tipo di cls Requisiti |  | CPN A RC-C | CPN B RC-C | CPN C RC-C | CPN D (T1) | CPN E (T2) | CPN F (T3) | CPN G (T4)
Classe di resistenza a compressione |  | C20/25 | C25/30 | C30/37 | C25/30 | C25/30 | C30/37 | C30/37
Classe/i di esposizione |  | XC2 (CH) | XC3 (CH) | XC4 (CH) | XC4 (CH) | XC4 (CH) | XC4 (CH) | XC4 (CH)
|  |  |  | XF1 (CH) | XD1 (CH) | XD1 (CH) | XD3 (CH) | XD3 (CH)
[5 empty] | XF2 (CH) | XF4 (CH) | XF2 (CH) | XF4 (CH)
Prova di permeabilità all'H2O qw [g/m2h] |  | no | no 1) si 2) | no | no | no | no | no
Prova di resistenza Cl- Dcl [m2/s] |  | no | no | no | no | no | si | si
Prova di resistenza al gelo e disgelo in presenza di sali disgelanti [g/m2] |  | no | no | no | si | si | si | si
Resistenza alla carbonatazione [mm/√anno] |  | no | si | si | si | si | no | no
Tipi di calcestruzzo e requisti da soddisfare
1) la prova non viene rchiesta se il calcestruzzo usato per la realizzazione della parte d'opera non viene in contatto con acqua
2) la prova viene rchiesta se il calcestruzzo usato per la realizzazione della parte d'opera viene in contatto con acqua (altezza acqua ≤ 10 m)

## specifica CPN B
SCHEDA 1
Specifica del calcestruzzo a prestazione garantita conforme alla norma SN EN 206 e SIA 2030
Parte d'opera:
Tipo di calcestruzzo | [7 empty] | CPN B RC-C
1 | Requisiti di base (SN EN 206 ; par. 6.2.2)
| Classe di resistenza a compressione | [6 empty] | C25/30
| Classi di esposizione ambientale | [6 empty] | XC3
| Dimensione massima nominale dell’aggregato (da modificare secondo necessità di progetto) | [6 empty] | Dmax32
| Classe di contenuto in cloruri | [6 empty] | Cl 0.10
| Classe di consistenza (da modificare secondo necessità di progetto) | [6 empty] | C3
2 | Requisiti aggiuntivi (SN EN 206 ; par. 6.2.3)
Tipi o classi speciali di cemento
Tipi o classi speciali di aggregato
Nota | E' responsabilità del prescrittore la formulazione della composizione del calcestruzzo atta a minimizzare la dannosa reazione alcali-silice (SN EN 206 ; par. 5.2.3.5).
3 | Caratteristiche richieste per la resistenza al gelo-disgelo, per esempio il contenuto d’aria (SN EN 206 ; par. 5.4.3)
Nota | Prima di specificare il contenuto d’aria alla consegna, il prescrittore dovrebbe tenere conto della possibile perdita di aria durante il pompaggio, la posa in opera, la compattazione, ecc. successivamente alla consegna.
4 | Requisiti per la temperatura al momento del getto, se diversi da quelli riportati nella norma SN EN 206 ; par. 5.2.9
5 | Sviluppo della resistenza (SN EN 206 ; cap. 7.2 ; Tabella 15)
7 | Presa ritardata
8 | Resistenza alla penetrazione d’acqua
9 | Resistenza all’abrasione
10 | Resistenza alla trazione indiretta (SN EN 206 ; par. 5.5.1.3)
11 | Calcestruzzo facciavista
12 | Ritiro massimo a 28 e a 90 giorni |  |  |  |  | ecs 28 ≤ |  |  | ‰
[6 empty] | ecs 90 ≤ |  |  | ‰
13 | Modulo di elasticità richiesto
14 | Permeabilità all'aria richiesta
*) le caratteristiche definite dal punto 2 al 14 sono da valutare secondo le necessità di progetto.
altro tipo non CPN
Tipo di cls Requisiti |  | CPN A RC-C | CPN B RC-C | CPN C RC-C | CPN D (T1) | CPN E (T2) | CPN F (T3) | CPN G (T4)
Classe di resistenza a compressione |  | C20/25 | C25/30 | C30/37 | C25/30 | C25/30 | C30/37 | C30/37
Classe/i di esposizione |  | XC2 (CH) | XC3 (CH) | XC4 (CH) | XC4 (CH) | XC4 (CH) | XC4 (CH) | XC4 (CH)
|  |  |  | XF1 (CH) | XD1 (CH) | XD1 (CH) | XD3 (CH) | XD3 (CH)
[5 empty] | XF2 (CH) | XF4 (CH) | XF2 (CH) | XF4 (CH)
Prova di permeabilità all'H2O qw [g/m2h] |  | no | no 1) si 2) | no | no | no | no | no
Prova di resistenza Cl- Dcl [m2/s] |  | no | no | no | no | no | si | si
Prova di resistenza al gelo e disgelo in presenza di sali disgelanti [g/m2] |  | no | no | no | si | si | si | si
Resistenza alla carbonatazione [mm/√anno] |  | no | si | si | si | si | no | no
Tipi di calcestruzzo e requisti da soddisfare
1) la prova non viene rchiesta se il calcestruzzo usato per la realizzazione della parte d'opera non viene in contatto con acqua
2) la prova viene rchiesta se il calcestruzzo usato per la realizzazione della parte d'opera viene in contatto con acqua (altezza acqua ≤ 10 m)

## specifica CPN C
SCHEDA 1
Specifica del calcestruzzo a prestazione garantita conforme alla norma SN EN 206 e SIA 2030
Parte d'opera:
Tipo di calcestruzzo | [7 empty] | CPN C RC-C
1 | Requisiti di base (SN EN 206 ; par. 6.2.2)
| Classe di resistenza a compressione | [6 empty] | C30/37
| Classi di esposizione ambientale | [6 empty] | XC4, XF1
| Dimensione massima nominale dell’aggregato (da modificare secondo necessità di progetto) | [6 empty] | Dmax32
| Classe di contenuto in cloruri | [6 empty] | Cl 0.10
| Classe di consistenza (da modificare secondo necessità di progetto) | [6 empty] | C3
2 | Requisiti aggiuntivi (SN EN 206 ; par. 6.2.3)
Tipi o classi speciali di cemento
Tipi o classi speciali di aggregato
Nota | E' responsabilità del prescrittore la formulazione della composizione del calcestruzzo atta a minimizzare la dannosa reazione alcali-silice (SN EN 206 ; par. 5.2.3.5).
3 | Caratteristiche richieste per la resistenza al gelo-disgelo, per esempio il contenuto d’aria (SN EN 206 ; par. 5.4.3)
Nota | Prima di specificare il contenuto d’aria alla consegna, il prescrittore dovrebbe tenere conto della possibile perdita di aria durante il pompaggio, la posa in opera, la compattazione, ecc. successivamente alla consegna.
4 | Requisiti per la temperatura al momento del getto, se diversi da quelli riportati nella norma SN EN 206 ; par. 5.2.9
5 | Sviluppo della resistenza (SN EN 206 ; cap. 7.2 ; Tabella 15)
7 | Presa ritardata
8 | Resistenza alla penetrazione d’acqua
9 | Resistenza all’abrasione
10 | Resistenza alla trazione indiretta (SN EN 206 ; par. 5.5.1.3)
11 | Calcestruzzo facciavista
12 | Ritiro massimo a 28 e a 90 giorni |  |  |  |  | ecs 28 ≤ |  |  | ‰
[6 empty] | ecs 90 ≤ |  |  | ‰
13 | Modulo di elasticità richiesto
14 | Permeabilità all'aria richiesta
*) le caratteristiche definite dal punto 2 al 14 sono da valutare secondo le necessità di progetto.
altro tipo non CPN
Tipo di cls Requisiti |  | CPN A RC-C | CPN B RC-C | CPN C RC-C | CPN D (T1) | CPN E (T2) | CPN F (T3) | CPN G (T4)
Classe di resistenza a compressione |  | C20/25 | C25/30 | C30/37 | C25/30 | C25/30 | C30/37 | C30/37
Classe/i di esposizione |  | XC2 (CH) | XC3 (CH) | XC4 (CH) | XC4 (CH) | XC4 (CH) | XC4 (CH) | XC4 (CH)
|  |  |  | XF1 (CH) | XD1 (CH) | XD1 (CH) | XD3 (CH) | XD3 (CH)
[5 empty] | XF2 (CH) | XF4 (CH) | XF2 (CH) | XF4 (CH)
Prova di permeabilità all'H2O qw [g/m2h] |  | no | no 1) si 2) | no | no | no | no | no
Prova di resistenza Cl- Dcl [m2/s] |  | no | no | no | no | no | si | si
Prova di resistenza al gelo e disgelo in presenza di sali disgelanti [g/m2] |  | no | no | no | si | si | si | si
Resistenza alla carbonatazione [mm/√anno] |  | no | si | si | si | si | no | no
Tipi di calcestruzzo e requisti da soddisfare
1) la prova non viene rchiesta se il calcestruzzo usato per la realizzazione della parte d'opera non viene in contatto con acqua
2) la prova viene rchiesta se il calcestruzzo usato per la realizzazione della parte d'opera viene in contatto con acqua (altezza acqua ≤ 10 m)

## specifica CPN D
SCHEDA 1
Specifica del calcestruzzo a prestazione garantita conforme alla norma SN EN 206
Parte d'opera:
Tipo di calcestruzzo | [7 empty] | CPN D (T1)
1 | Requisiti di base (SN EN 206 ; par. 6.2.2)
| Classe di resistenza a compressione | [6 empty] | C25/30
| Classi di esposizione ambientale | [6 empty] | XC4, XD1, XF2
| Dimensione massima nominale dell’aggregato (da modificare secondo necessità di progetto) | [6 empty] | Dmax32
| Classe di contenuto in cloruri | [6 empty] | Cl 0.10
| Classe di consistenza (da modificare secondo necessità di progetto) | [6 empty] | C3
2 | Requisiti aggiuntivi (SN EN 206 ; par. 6.2.3)
Tipi o classi speciali di cemento
Tipi o classi speciali di aggregato
Nota | E' responsabilità del prescrittore la formulazione della composizione del calcestruzzo atta a minimizzare la dannosa reazione alcali-silice (SN EN 206 ; par. 5.2.3.5).
3 | Caratteristiche richieste per la resistenza al gelo-disgelo, per esempio il contenuto d’aria (SN EN 206 ; par. 5.4.3)
Nota | Prima di specificare il contenuto d’aria alla consegna, il prescrittore dovrebbe tenere conto della possibile perdita di aria durante il pompaggio, la posa in opera, la compattazione, ecc. successivamente alla consegna.
4 | Requisiti per la temperatura al momento del getto, se diversi da quelli riportati nella norma SN EN 206 ; par. 5.2.9
5 | Sviluppo della resistenza (SN EN 206 ; cap. 7.2 ; Tabella 15)
7 | Presa ritardata
8 | Resistenza alla penetrazione d’acqua
9 | Resistenza all’abrasione
10 | Resistenza alla trazione indiretta (SN EN 206 ; par. 5.5.1.3)
11 | Calcestruzzo facciavista
12 | Ritiro massimo a 28 e a 90 giorni |  |  |  |  | ecs 28 ≤ |  |  | ‰
[6 empty] | ecs 90 ≤ |  |  | ‰
13 | Modulo di elasticità richiesto
14 | Permeabilità all'aria richiesta
*) le caratteristiche definite dal punto 2 al 14 sono da valutare secondo le necessità di progetto.
altro tipo non CPN
Tipo di cls Requisiti |  | CPN A RC-C | CPN B RC-C | CPN C RC-C | CPN D (T1) | CPN E (T2) | CPN F (T3) | CPN G (T4)
Classe di resistenza a compressione |  | C20/25 | C25/30 | C30/37 | C25/30 | C25/30 | C30/37 | C30/37
Classe/i di esposizione |  | XC2 (CH) | XC3 (CH) | XC4 (CH) | XC4 (CH) | XC4 (CH) | XC4 (CH) | XC4 (CH)
|  |  |  | XF1 (CH) | XD1 (CH) | XD1 (CH) | XD3 (CH) | XD3 (CH)
[5 empty] | XF2 (CH) | XF4 (CH) | XF2 (CH) | XF4 (CH)
Prova di permeabilità all'H2O qw [g/m2h] |  | no | no 1) si 2) | no | no | no | no | no
Prova di resistenza Cl- Dcl [m2/s] |  | no | no | no | no | no | si | si
Prova di resistenza al gelo e disgelo in presenza di sali disgelanti [g/m2] |  | no | no | no | si | si | si | si
Resistenza alla carbonatazione [mm/√anno] |  | no | si | si | si | si | no | no
Tipi di calcestruzzo e requisti da soddisfare
1) la prova non viene rchiesta se il calcestruzzo usato per la realizzazione della parte d'opera non viene in contatto con acqua
2) la prova viene rchiesta se il calcestruzzo usato per la realizzazione della parte d'opera viene in contatto con acqua (altezza acqua ≤ 10 m)

## specifica CPN E
SCHEDA 1
Specifica del calcestruzzo a prestazione garantita conforme alla norma SN EN 206
Parte d'opera:
Tipo di calcestruzzo | [7 empty] | CPN E (T2)
1 | Requisiti di base (SN EN 206 ; par. 6.2.2)
| Classe di resistenza a compressione | [6 empty] | C25/30
| Classi di esposizione ambientale | [6 empty] | XC4, XD1, XF4
| Dimensione massima nominale dell’aggregato (da modificare secondo necessità di progetto) | [6 empty] | Dmax32
| Classe di contenuto in cloruri | [6 empty] | Cl 0.10
| Classe di consistenza (da modificare secondo necessità di progetto) | [6 empty] | C3
2 | Requisiti aggiuntivi (SN EN 206 ; par. 6.2.3)
Tipi o classi speciali di cemento
Tipi o classi speciali di aggregato
Nota | E' responsabilità del prescrittore la formulazione della composizione del calcestruzzo atta a minimizzare la dannosa reazione alcali-silice (SN EN 206 ; par. 5.2.3.5).
3 | Caratteristiche richieste per la resistenza al gelo-disgelo, per esempio il contenuto d’aria (SN EN 206 ; par. 5.4.3)
Nota | Prima di specificare il contenuto d’aria alla consegna, il prescrittore dovrebbe tenere conto della possibile perdita di aria durante il pompaggio, la posa in opera, la compattazione, ecc. successivamente alla consegna.
4 | Requisiti per la temperatura al momento del getto, se diversi da quelli riportati nella norma SN EN 206 ; par. 5.2.9
5 | Sviluppo della resistenza (SN EN 206 ; cap. 7.2 ; Tabella 15)
7 | Presa ritardata
8 | Resistenza alla penetrazione d’acqua
9 | Resistenza all’abrasione
10 | Resistenza alla trazione indiretta (SN EN 206 ; par. 5.5.1.3)
11 | Calcestruzzo facciavista
12 | Ritiro massimo a 28 e a 90 giorni |  |  |  |  | ecs 28 ≤ |  |  | ‰
[6 empty] | ecs 90 ≤ |  |  | ‰
13 | Modulo di elasticità richiesto
14 | Permeabilità all'aria richiesta
*) le caratteristiche definite dal punto 2 al 14 sono da valutare secondo le necessità di progetto.
altro tipo non CPN
Tipo di cls Requisiti |  | CPN A RC-C | CPN B RC-C | CPN C RC-C | CPN D (T1) | CPN E (T2) | CPN F (T3) | CPN G (T4)
Classe di resistenza a compressione |  | C20/25 | C25/30 | C30/37 | C25/30 | C25/30 | C30/37 | C30/37
Classe/i di esposizione |  | XC2 (CH) | XC3 (CH) | XC4 (CH) | XC4 (CH) | XC4 (CH) | XC4 (CH) | XC4 (CH)
|  |  |  | XF1 (CH) | XD1 (CH) | XD1 (CH) | XD3 (CH) | XD3 (CH)
[5 empty] | XF2 (CH) | XF4 (CH) | XF2 (CH) | XF4 (CH)
Prova di permeabilità all'H2O qw [g/m2h] |  | no | no 1) si 2) | no | no | no | no | no
Prova di resistenza Cl- Dcl [m2/s] |  | no | no | no | no | no | si | si
Prova di resistenza al gelo e disgelo in presenza di sali disgelanti [g/m2] |  | no | no | no | si | si | si | si
Resistenza alla carbonatazione [mm/√anno] |  | no | si | si | si | si | no | no
Tipi di calcestruzzo e requisti da soddisfare
1) la prova non viene rchiesta se il calcestruzzo usato per la realizzazione della parte d'opera non viene in contatto con acqua
2) la prova viene rchiesta se il calcestruzzo usato per la realizzazione della parte d'opera viene in contatto con acqua (altezza acqua ≤ 10 m)

## specifica CPN F
SCHEDA 1
Specifica del calcestruzzo a prestazione garantita conforme alla norma SN EN 206
Parte d'opera:
Tipo di calcestruzzo | [7 empty] | CPN F (T3)
1 | Requisiti di base (SN EN 206 ; par. 6.2.2)
| Classe di resistenza a compressione | [6 empty] | C30/37
| Classi di esposizione ambientale | [6 empty] | XC4, XD3, XF2
| Dimensione massima nominale dell’aggregato (da modificare secondo necessità di progetto) | [6 empty] | Dmax32
| Classe di contenuto in cloruri | [6 empty] | Cl 0.10
| Classe di consistenza (da modificare secondo necessità di progetto) | [6 empty] | C3
2 | Requisiti aggiuntivi (SN EN 206 ; par. 6.2.3)
Tipi o classi speciali di cemento
Tipi o classi speciali di aggregato
Nota | E' responsabilità del prescrittore la formulazione della composizione del calcestruzzo atta a minimizzare la dannosa reazione alcali-silice (SN EN 206 ; par. 5.2.3.5).
3 | Caratteristiche richieste per la resistenza al gelo-disgelo, per esempio il contenuto d’aria (SN EN 206 ; par. 5.4.3)
Nota | Prima di specificare il contenuto d’aria alla consegna, il prescrittore dovrebbe tenere conto della possibile perdita di aria durante il pompaggio, la posa in opera, la compattazione, ecc. successivamente alla consegna.
4 | Requisiti per la temperatura al momento del getto, se diversi da quelli riportati nella norma SN EN 206 ; par. 5.2.9
5 | Sviluppo della resistenza (SN EN 206 ; cap. 7.2 ; Tabella 15)
7 | Presa ritardata
8 | Resistenza alla penetrazione d’acqua
9 | Resistenza all’abrasione
10 | Resistenza alla trazione indiretta (SN EN 206 ; par. 5.5.1.3)
11 | Calcestruzzo facciavista
12 | Ritiro massimo a 28 e a 90 giorni |  |  |  |  | ecs 28 ≤ |  |  | ‰
[6 empty] | ecs 90 ≤ |  |  | ‰
13 | Modulo di elasticità richiesto
14 | Permeabilità all'aria richiesta
*) le caratteristiche definite dal punto 2 al 14 sono da valutare secondo le necessità di progetto.
altro tipo non CPN
Tipo di cls Requisiti |  | CPN A RC-C | CPN B RC-C | CPN C RC-C | CPN D (T1) | CPN E (T2) | CPN F (T3) | CPN G (T4)
Classe di resistenza a compressione |  | C20/25 | C25/30 | C30/37 | C25/30 | C25/30 | C30/37 | C30/37
Classe/i di esposizione |  | XC2 (CH) | XC3 (CH) | XC4 (CH) | XC4 (CH) | XC4 (CH) | XC4 (CH) | XC4 (CH)
|  |  |  | XF1 (CH) | XD1 (CH) | XD1 (CH) | XD3 (CH) | XD3 (CH)
[5 empty] | XF2 (CH) | XF4 (CH) | XF2 (CH) | XF4 (CH)
Prova di permeabilità all'H2O qw [g/m2h] |  | no | no 1) si 2) | no | no | no | no | no
Prova di resistenza Cl- Dcl [m2/s] |  | no | no | no | no | no | si | si
Prova di resistenza al gelo e disgelo in presenza di sali disgelanti [g/m2] |  | no | no | no | si | si | si | si
Resistenza alla carbonatazione [mm/√anno] |  | no | si | si | si | si | no | no
Tipi di calcestruzzo e requisti da soddisfare
1) la prova non viene rchiesta se il calcestruzzo usato per la realizzazione della parte d'opera non viene in contatto con acqua
2) la prova viene rchiesta se il calcestruzzo usato per la realizzazione della parte d'opera viene in contatto con acqua (altezza acqua ≤ 10 m)

## specifica CPN G
SCHEDA 1
Specifica del calcestruzzo a prestazione garantita conforme alla norma SN EN 206
Parte d'opera:
Tipo di calcestruzzo | [7 empty] | CPN G (T4)
1 | Requisiti di base (SN EN 206 ; par. 6.2.2)
| Classe di resistenza a compressione | [6 empty] | C30/37
| Classi di esposizione ambientale | [6 empty] | XC4, XD3, XF4
| Dimensione massima nominale dell’aggregato (da modificare secondo necessità di progetto) | [6 empty] | Dmax32
| Classe di contenuto in cloruri | [6 empty] | Cl 0.10
| Classe di consistenza (da modificare secondo necessità di progetto) | [6 empty] | C3
2 | Requisiti aggiuntivi (SN EN 206 ; par. 6.2.3)
Tipi o classi speciali di cemento
Tipi o classi speciali di aggregato
Nota | E' responsabilità del prescrittore la formulazione della composizione del calcestruzzo atta a minimizzare la dannosa reazione alcali-silice (SN EN 206 ; par. 5.2.3.5).
3 | Caratteristiche richieste per la resistenza al gelo-disgelo, per esempio il contenuto d’aria (SN EN 206 ; par. 5.4.3)
Nota | Prima di specificare il contenuto d’aria alla consegna, il prescrittore dovrebbe tenere conto della possibile perdita di aria durante il pompaggio, la posa in opera, la compattazione, ecc. successivamente alla consegna.
4 | Requisiti per la temperatura al momento del getto, se diversi da quelli riportati nella norma SN EN 206 ; par. 5.2.9
5 | Sviluppo della resistenza (SN EN 206 ; cap. 7.2 ; Tabella 15)
7 | Presa ritardata
8 | Resistenza alla penetrazione d’acqua
9 | Resistenza all’abrasione
10 | Resistenza alla trazione indiretta (SN EN 206 ; par. 5.5.1.3)
11 | Calcestruzzo facciavista
12 | Ritiro massimo a 28 e a 90 giorni |  |  |  |  | ecs 28 ≤ |  |  | ‰
[6 empty] | ecs 90 ≤ |  |  | ‰
13 | Modulo di elasticità richiesto
14 | Permeabilità all'aria richiesta
*) le caratteristiche definite dal punto 2 al 14 sono da valutare secondo le necessità di progetto.
altro tipo non CPN
Tipo di cls Requisiti |  | CPN A RC-C | CPN B RC-C | CPN C RC-C | CPN D (T1) | CPN E (T2) | CPN F (T3) | CPN G (T4)
Classe di resistenza a compressione |  | C20/25 | C25/30 | C30/37 | C25/30 | C25/30 | C30/37 | C30/37
Classe/i di esposizione |  | XC2 (CH) | XC3 (CH) | XC4 (CH) | XC4 (CH) | XC4 (CH) | XC4 (CH) | XC4 (CH)
|  |  |  | XF1 (CH) | XD1 (CH) | XD1 (CH) | XD3 (CH) | XD3 (CH)
[5 empty] | XF2 (CH) | XF4 (CH) | XF2 (CH) | XF4 (CH)
Prova di permeabilità all'H2O qw [g/m2h] |  | no | no 1) si 2) | no | no | no | no | no
Prova di resistenza Cl- Dcl [m2/s] |  | no | no | no | no | no | si | si
Prova di resistenza al gelo e disgelo in presenza di sali disgelanti [g/m2] |  | no | no | no | si | si | si | si
Resistenza alla carbonatazione [mm/√anno] |  | no | si | si | si | si | no | no
Tipi di calcestruzzo e requisti da soddisfare
1) la prova non viene rchiesta se il calcestruzzo usato per la realizzazione della parte d'opera non viene in contatto con acqua
2) la prova viene rchiesta se il calcestruzzo usato per la realizzazione della parte d'opera viene in contatto con acqua (altezza acqua ≤ 10 m)

## specifica ALTRO NON CPN
SCHEDA 1
Specifica del calcestruzzo a prestazione garantita conforme alla norma SN EN 206
Parte d'opera:
Tipo di calcestruzzo
1 | Requisiti di base (SN EN 206 ; par. 6.2.2)
Classe di resistenza a compressione
Classi di esposizione ambientale
Dimensione massima nominale dell’aggregato
Classe di contenuto in cloruri
Classe di consistenza
2 | Requisiti aggiuntivi (SN EN 206 ; par. 6.2.3)
Tipi o classi speciali di cemento
Tipi o classi speciali di aggregato
Nota | E' responsabilità del prescrittore la formulazione della composizione del calcestruzzo atta a minimizzare la dannosa reazione alcali-silice (SN EN 206 ; par. 5.2.3.5).
3 | Caratteristiche richieste per la resistenza al gelo-disgelo, per esempio il contenuto d’aria (SN EN 206 ; par. 5.4.3)
Nota | Prima di specificare il contenuto d’aria alla consegna, il prescrittore dovrebbe tenere conto della possibile perdita di aria durante il pompaggio, la posa in opera, la compattazione, ecc. successivamente alla consegna.
4 | Requisiti per la temperatura al momento del getto, se diversi da quelli riportati nella norma SN EN 206 ; par. 5.2.9
5 | Sviluppo della resistenza (SN EN 206 ; cap. 7.2 ; Tabella 15)
7 | Presa ritardata
8 | Resistenza alla penetrazione d’acqua
9 | Resistenza all’abrasione
10 | Resistenza alla trazione indiretta (SN EN 206 ; par. 5.5.1.3)
11 | Calcestruzzo facciavista
12 | Ritiro massimo a 28 e a 90 giorni |  |  |  |  | ecs 28 ≤ |  |  | ‰
[6 empty] | ecs 90 ≤ |  |  | ‰
13 | Modulo di elasticità richiesto
14 | Permeabilità all'aria richiesta
*) le caratteristiche definite dal punto 2 al 14 sono da valutare secondo le necessità di progetto.
altro tipo non CPN
Tipo di cls Requisiti |  | CPN A RC-C | CPN B RC-C | CPN C RC-C | CPN D (T1) | CPN E (T2) | CPN F (T3) | CPN G (T4)
Classe di resistenza a compressione |  | C20/25 | C25/30 | C30/37 | C25/30 | C25/30 | C30/37 | C30/37
Classe/i di esposizione |  | XC2 (CH) | XC3 (CH) | XC4 (CH) | XC4 (CH) | XC4 (CH) | XC4 (CH) | XC4 (CH)
|  |  |  | XF1 (CH) | XD1 (CH) | XD1 (CH) | XD3 (CH) | XD3 (CH)
[5 empty] | XF2 (CH) | XF4 (CH) | XF2 (CH) | XF4 (CH)
Prova di permeabilità all'H2O qw [g/m2h] |  | no | no 1) si 2) | no | no | no | no | no
Prova di resistenza Cl- Dcl [m2/s] |  | no | no | no | no | no | si | si
Prova di resistenza al gelo e disgelo in presenza di sali disgelanti [g/m2] |  | no | no | no | si | si | si | si
Resistenza alla carbonatazione [mm/√anno] |  | no | si | si | si | si | no | no
Tipi di calcestruzzo e requisti da soddisfare
1) la prova non viene rchiesta se il calcestruzzo usato per la realizzazione della parte d'opera non viene in contatto con acqua
2) la prova viene rchiesta se il calcestruzzo usato per la realizzazione della parte d'opera viene in contatto con acqua (altezza acqua ≤ 10 m)

## Confezione
SCHEDA 2
Controlli di competenza del produttore nella fase di confezione
Per tutti i tipi di calcestruzzo
Tipo di impianto
o | centrale di betonaggio
o | impianto di cantiere
Nome del Produttore
Certificazione e data dell'ultima certificazione
Ente certificatore
|  | Documenti da consegnare al Committente in sede di discussione dell'offerta | Documenti da consegnare sistematicamente alla DL come allegato al rapporto giornaliero del giorno in cui viene eseguito il getto.
Se non specificato altrimenti fanno stato tutte le indicazioni date dalla norma di prodotto SN EN 206
Tutti i controlli sono di esclusiva competenza del produttore.
Il produttore dovrà poter mettere a disposizione dell'Imprenditore e del Committente il certificato di conformità del processo di produzione e la certificazione delle miscele.
1 | Certificato di conformità del processo di produzione (cfr. SN EN 206 ; Appendice C) | X
2 | Certificazione delle miscele di calcestruzzo previste dal progetto | X
3 | Documento di consegna del calcestruzzo (cfr. SN EN 206 ; cap. 7.3) |  | X
Osservazioni
I documenti di cui ai punti 1 e 2 della tabella precedente vanno trasmessi al laboratorio del Committente ed alla Direzione Lavori con la lettera accompagnatoria di cui all'Allegato A.

## messa in opera CPN A
SCHEDA 3
Controlli di competenza dell'impresa da effettuare durante la messa in opera
Si consiglia di prevedere almeno una serie di prove per ciascuna parte d'opera. | [6 empty] | no. cubi, prismi o carote per una prova | no. di prove presumibili | no. totale di cubi, prismi o carote
Tipo di calcestruzzo |  | CPN A RC-C | Quantitativo in elenco prezzi |  |  | m3
Parte d'opera
Prove sul calcestruzzo FRESCO |  | Norme di prova | Valori limite | Criteri di conformità
|  |  |  | limite inferiore | limite superiore | Valori fuori dai limiti
1a | Indice di compattabilità | SN EN 12350-4 | 1.10 - 1.04 | 1.01 | 1.15 | Tab. 23 | 1
1b | Spandimento | SN EN 12350-5 | 490 - 550 mm | 475 | 580 | Tab. 23 | 1
1c | Abbassamento al cono | SN EN 12350-2 | 160 - 210 mm | 150 | 230 | Tab. 23 | 1
2 | Contenuto d'aria | SN EN 12350-7 | [2] |  |  | Tab. 21 | 1
3 | Massa volumica apparente | SN EN 12350-6 | > 2000 kg/m3 |  |  | Tab. 21 | 1
4 | Contenuto di cemento | (dal calcolo) [1] | 280 kg/m3 | 270 | nessuno | Tab. 24 | 1
5 | Contenuto aggiuntivi |  | [3] |  |  |  | 1
6 | Rapporto acqua/cemento |  | 0.65 | nessuno | 0.67 | Tab. 24 | 1
Prove sul calcestruzzo INDURITO |  | Norme di prova | Valori limite o indicativi | Criteri di conformità
|  |  |  | limite inferiore | limite superiore | Valori fuori dai limiti
7 | Resistenza alla compressione su cubi 150/150/150 mm | SN EN 12390-3 | fck,cube = 25 N/mm2 [4] | fcm ≥ fck+4 | fci ≥ fck-4 | SN EN 206 Par. 8.2.1.3 | 3 cubi |  |  | min. 3 prove
|  |  |  | fcm ≥ fck+1.48*σ | fci ≥ fck-4 | SN EN 206 Par. 8.2.1.3
7a | Resistenza alla compressione su carote ø 100 mm prelevate dal manufatto | SN EN 12504-1 SN EN 12390-3 | fck, is, cube = 21 N/mm2 | fck = fcm-1.48*σ | fck = fcminimo+4 | SN EN 13791, Metodo A | 3 carote
|  |  |  | fck = fcm-k | fck = fcminimo+4 | SN EN 13791, Metodo B
Prove a discrezione del Committente (non previste dalla norma) |  | Norme di prova | Valori limite | Criteri di conformità
|  |  |  | limite inferiore | limite superiore | Valori fuori dai limiti
13 | Ritiro su prismi 120/120/360 mm | SIA 262/1 Annesso F |  | nessuno |  |  | 2 prismi
14 | Viscosità su prismi 120/120/360 mm | [5 empty] | 2 prismi
15 | Modulo di elasticità su prismi 120/120/360 mm | SN EN 12390-13 |  | nessuno |  |  | 3 prismi
16 | Resistenza ai solfati su 6 carote ø 30 mm prelevate dal manufatto o da un elemento prismatico (dim. min. 150/150/150 mm) | SIA 262/1 Annesso D | TT1 / Δls ≤ 1.2 ‰ | nessuno | ≤ 0.6 ‰ |  | 6 carote
|  |  | TT2 / Δls ≤ 1.2 ‰ |  |  |  | 1 cubo
Note
[1] | Per il calcolo è indispensabile conoscere la massa volumica apparente e le masse dei diversi ingredienti presenti nell'impasto e dedotte dal tabulato di produzione
[2] | A discrezione del progettista o secondo indicazione produttore del calcestruzzo.
[3] | A discrezione del produttore del calcestruzzo
[4] | Per la valutazione della resistenza alla compressione secondo il criteri TT-1 definito nelle norme vigenti, sono necessari almeno 3 prelievi eseguiti in tempi differenti e ogni prelievo deve essere composto da almeno 3 cubi (3 prelievi x 3 cubi = 9 cubi).
Osservazioni

## messa in opera CPN B
SCHEDA 3
Controlli di competenza dell'impresa da effettuare durante la messa in opera
Si consiglia di prevedere almeno una serie di prove per ciascuna parte d'opera. | [7 empty] | no. cubi, prismi o carote per una prova | no. di prove presumibili | no. totale di cubi, prismi o carote
Tipo di calcestruzzo |  | CPN B RC-C | Quantitativo in elenco prezzi |  |  |  | m3
Parte d'opera
Prove sul calcestruzzo FRESCO |  | Norme di prova | Valori limite |  | Criteri di conformità
[5 empty] | limite inferiore | limite superiore | Valori fuori dai limiti
1a | Indice di compattabilità | SN EN 12350-4 | 1.10 - 1.04 |  | 1.01 | 1.15 | Tab. 23 | 1
1b | Spandimento | SN EN 12350-5 | 490 - 550 mm |  | 475 | 580 | Tab. 23 | 1
1c | Abbassamento al cono | SN EN 12350-2 | 160 - 210 mm |  | 150 | 230 | Tab. 23 | 1
2 | Contenuto d'aria | SN EN 12350-7 | [2] |  |  |  | Tab. 21 | 1
3 | Massa volumica apparente | SN EN 12350-6 | > 2000 kg/m3 |  |  |  | Tab. 21 | 1
4 | Contenuto di cemento | (dal calcolo) [1] | 280 kg/m3 |  | 270 | nessuno | Tab. 24 | 1
5 | Contenuto aggiuntivi |  | [3] |  |  |  |  | 1
6 | Rapporto acqua/cemento |  | 0.6 |  | nessuno | 0.62 | Tab. 24 | 1
Prove sul calcestruzzo INDURITO |  | Norme di prova | Valori limite o indicativi |  | Criteri di conformità
[5 empty] | limite inferiore | limite superiore | Valori fuori dai limiti
7 | Resistenza alla compressione su cubi 150/150/150 mm | SN EN 12390-3 | fck,cube = 30 N/mm2 [4] |  | fcm ≥ fck+4 | fci ≥ fck-4 | SN EN 206 Par. 8.2.1.3 | 3 cubi |  |  | min. 3 prove
[5 empty] | fcm ≥ fck+1.48*σ | fci ≥ fck-4 | SN EN 206 Par. 8.2.1.3
7a | Resistenza alla compressione su carote ø 100 mm prelevate dal manufatto | SN EN 12504-1 SN EN 12390-3 | fck, is, cube = 26 N/mm2 |  | fck = fcm-1.48*σ | fck = fcminimo+4 | SN EN 13791, Metodo A | 3 carote
[5 empty] | fck = fcm-k | fck = fcminimo+4 | SN EN 13791, Metodo B
8 | Permeabilità all'acqua su 5 carote ø 50 mm prelevate dal manufatto o da un elemento prismatico (dim. min. 150/150/150 mm) | SIA 262/1 Annesso A | TT-1 / qw ≤ 10 g/(m2h) |  | nessuno | ≤ 12 | SN EN 206 Tab. NA 14 | 1 prisma
|  |  | TT-2 / qw ≤ 12 g/(m2h) |  |  |  |  | 5 carote
12 | Resistenza alla carbonatazione su carote ø 50 mm prelevate dal manufatto o elemento prismatico (dim. min. 120/120/360 mm) | SIA 262/1 Annesso I | TT-1 / 50 anni XC3 KN≤ 5.0 mm/√anno | TT-1 / 100 anni XC3 KN≤ 4.0 mm/√anno | nessuno | KN ≤ 5.5 | SN EN 206 Tab. NA 14 | 1 prisma
|  |  | TT-2 / 50 anni XC3 KN≤ 5.3 mm/√anno | TT-2 / 100 anni XC3 KN≤ 4.3 mm/√anno |  |  |  | 4 carote
Prove a discrezione del Committente (non previste dalla norma) |  | Norme di prova | Valori limite |  | Criteri di conformità
[5 empty] | limite inferiore | limite superiore | Valori fuori dai limiti
13 | Ritiro su prismi 120/120/360 mm | SIA 262/1 Annesso F |  |  | nessuno |  |  | 2 prismi
14 | Viscosità su prismi 120/120/360 mm | [6 empty] | 2 prismi
15 | Modulo di elasticità su prismi 120/120/360 mm | SN EN 12390-13 |  |  | nessuno |  |  | 3 prismi
16 | Resistenza ai solfati su 6 carote ø 30 mm prelevate dal manufatto o da un elemento prismatico (dim. min. 150/150/150 mm) | SIA 262/1 Annesso D | TT1 / Δls ≤ 1.2 ‰ |  | nessuno | ≤ 0.6 ‰ |  | 6 carote
|  |  | TT2 / Δls ≤ 1.2 ‰ |  |  |  |  | 1 prisma
Note
[1] | Per il calcolo è indispensabile conoscere la massa volumica apparente e le masse dei diversi ingredienti presenti nell'impasto e dedotte dal tabulato di produzione
[2] | A discrezione del progettista o secondo indicazione produttore del calcestruzzo
[3] | A discrezione del produttore del calcestruzzo
[4] | Per la valutazione della resistenza alla compressione secondo il criteri TT-1 definito nelle norme vigenti, sono necessari almeno 3 prelievi eseguiti in tempi differenti e ogni prelievo deve essere composto da almeno 3 cubi (3 prelievi x 3 cubi = 9 cubi).
Osservazioni

## messa in opera CPN C
SCHEDA 3
Controlli di competenza dell'impresa da effettuare durante la messa in opera
Si consiglia di prevedere almeno una serie di prove per ciascuna parte d'opera. | [7 empty] | no. cubi, prismi o carote per una prova | no. di prove presumibili | no. totale di cubi, prismi o carote
Tipo di calcestruzzo |  | CPN C RC-C | Quantitativo in elenco prezzi |  |  |  | m3
Parte d'opera
Prove sul calcestruzzo FRESCO |  | Norme di prova | Valori limite |  | Criteri di conformità
[5 empty] | limite inferiore | limite superiore | Valori fuori dai limiti
1a | Indice di compattabilità | SN EN 12350-4 | 1.10 - 1.04 |  | 1.01 | 1.15 | Tab. 23 | 1
1b | Spandimento | SN EN 12350-5 | 490 - 550 mm |  | 475 | 580 | Tab. 23 | 1
1c | Abbassamento al cono | SN EN 12350-2 | 160 - 210 mm |  | 150 | 230 | Tab. 23 | 1
2 | Contenuto d'aria | SN EN 12350-7 | [2] |  |  |  | Tab. 21 | 1
3 | Massa volumica apparente | SN EN 12350-6 | > 2000 kg/m3 |  |  |  | Tab. 21 | 1
4 | Contenuto di cemento | (dal calcolo) [1] | 300 kg/m3 |  | 290 | nessuno | Tab. 22 | 1
5 | Contenuto aggiuntivi |  | [3] |  |  |  |  | 1
6 | Rapporto acqua/cemento |  | 0.5 |  | nessuno | 0.52 | Tab. 22 | 1
Prove sul calcestruzzo INDURITO |  | Norme di prova | Valori limite o indicativi |  | Criteri di conformità
[5 empty] | limite inferiore | limite superiore | Valori fuori dai limiti
7 | Resistenza alla compressione su cubi 150/150/150 mm | SN EN 12390-3 | fck,cube = 37 N/mm2 [4] |  | fcm ≥ fck+4 | fci ≥ fck-4 | SN EN 206 Par. 8.2.1.3 | 3 cubi |  |  | min. 3 prove
[5 empty] | fcm ≥ fck+1.48*σ | fci ≥ fck-4 | SN EN 206 Par. 8.2.1.3
7a | Resistenza alla compressione su carote ø 100 mm prelevate dal manufatto | SN EN 12504-1 SN EN 12390-3 | fck, is, cube = 31 N/mm2 |  | fck = fcm-1.48*σ | fck = fcminimo+4 | SN EN 13791, Metodo A | 3 carote
[5 empty] | fck = fcm-k | fck = fcminimo+4 | SN EN 13791, Metodo B
11 | Permeabilità all'aria | SIA 262/1 Annesso E | (kT 2.0·10-16 m2) |  | nessuno | nessuno | SIA EN 206 Tab. 7 | 6
12 | Resistenza alla carbonatazione su carote ø 50 mm prelevate dal manufatto o elemento prismatico (dim. min. 120/120/360 mm) | SIA 262/1 Annesso I | TT-1 / 50 anni XC4 KN≤ 5.0 mm/√anno | TT-1 / 100 anni XC4 KN≤ 4.5 mm/√anno | nessuno | KN ≤ 5.5 | SN EN 206 Tab. NA 14 | 1 prisma
|  |  | TT-2 / 50 anni XC4 KN≤ 5.3 mm/√anno | TT-2 / 100 anni XC4 KN≤ 4.8 mm/√anno |  |  |  | 4 carote
Prove a discrezione del Committente (non previste dalla norma) |  | Norme di prova | Valori limite |  | Criteri di conformità
[5 empty] | limite inferiore | limite superiore | Valori fuori dai limiti
13 | Ritiro su prismi 120/120/360 mm | SIA 262/1 Annesso F |  |  | nessuno |  |  | 2 prismi
14 | Viscosità su prismi 120/120/360 mm | [6 empty] | 2 prismi
15 | Modulo di elasticità su prismi 120/120/360 mm | SN EN 12390-13 |  |  | nessuno |  |  | 3 prismi
16 | Resistenza ai solfati su 6 carote ø 30 mm prelevate dal manufatto o da un elemento prismatico (dim. min. 150/150/150 mm) | SIA 262/1 Annesso D | TT1 / Δls ≤ 1.2 ‰ |  | nessuno | ≤ 0.6 ‰ |  | 6 carote
|  |  | TT2 / Δls ≤ 1.2 ‰ |  |  |  |  | 1 prisma
Note
[1] | Per il calcolo è indispensabile conoscere la massa volumica apparente e le masse dei diversi ingredienti presenti nell'impasto e dedotte dal tabulato di produzione
[2] | A discrezione del progettista o secondo indicazione produttore del calcestruzzo
[3] | A discrezione del produttore del calcestruzzo
[4] | Per la valutazione della resistenza alla compressione secondo il criteri TT-1 definito nelle norme vigenti, sono necessari almeno 3 prelievi eseguiti in tempi differenti e ogni prelievo deve essere composto da almeno 3 cubi (3 prelievi x 3 cubi = 9 cubi).
Osservazioni

## messa in opera CPN D
SCHEDA 3
Controlli di competenza dell'impresa da effettuare durante la messa in opera
Si consiglia di prevedere almeno una serie di prove per ciascuna parte d'opera. | [7 empty] | no. cubi, prismi o carote per una prova | no. di prove presumibili | no. totale di cubi, prismi o carote
Tipo di calcestruzzo |  | CPN D (T1) | Quantitativo in elenco prezzi |  |  |  | m3
Parte d'opera
Prove sul calcestruzzo FRESCO |  | Norme di prova | Valori limite |  | Criteri di conformità
[5 empty] | limite inferiore | limite superiore | Valori fuori dai limiti
1a | Indice di compattabilità | SN EN 12350-4 | 1.10 - 1.04 |  | 1.01 | 1.15 | Tab. 23 | 1
1b | Spandimento | SN EN 12350-5 | 490 - 550 mm |  | 475 | 580 | Tab. 23 | 1
1c | Abbassamento al cono | SN EN 12350-2 | 160 - 210 mm |  | 150 | 230 | Tab. 23 | 1
2 | Contenuto d'aria | SN EN 12350-7 | [2] |  |  |  | Tab. 21 | 1
3 | Massa volumica apparente | SN EN 12350-6 | > 2000 kg/m3 |  |  |  | Tab. 21 | 1
4 | Contenuto di cemento | (dal calcolo) [1] | 300 kg/m3 |  | 290 | nessuno | Tab. 24 | 1
5 | Contenuto aggiuntivi |  | [3] |  |  |  |  | 1
6 | Rapporto acqua/cemento |  | 0.5 |  | nessuno | 0.52 | Tab. 24 | 1
Prove sul calcestruzzo INDURITO |  | Norme di prova | Valori limite o indicativi |  | Criteri di conformità
[5 empty] | limite inferiore | limite superiore | Valori fuori dai limiti
7 | Resistenza alla compressione su cubi 150/150/150 mm | SN EN 12390-3 | fck,cube = 30 N/mm2 [4] |  | fcm ≥ fck+4 | fci ≥ fck-4 | SN EN 206 Par. 8.2.1.3 | 3 cubi |  |  | min. 3 prove
[5 empty] | fcm ≥ fck+1.48*σ | fci ≥ fck-4 | SN EN 206 Par. 8.2.1.3
7a | Resistenza alla compressione su carote ø 100 mm prelevate dal manufatto | SN EN 12504-1 SN EN 12390-3 | fck, is, cube = 26 N/mm2 |  | fck = fcm-1.48*σ | fck = fcminimo+4 | SN EN 13791, Metodo A | 3 carote
[5 empty] | fck = fcm-k | fck = fcminimo+4 | SN EN 13791, Metodo B
10 | Resistenza al gelo-disgelo in presenza di sali antigelo su carote ø 100 mm prelevate dal manufatto o da prismi 150/150/150 mm | SIA 262/1 Annesso C | TT-1 / MEDIA m ≤ 1200 g/m2 |  | nessuno | m ≤ 1800 | SN EN 206 Tab. NA 14 | 3 prismi
|  |  | TT-2 / MEDIA m ≤ 1500 g/m2 |  |  |  |  | 4 carote
11 | Permeabilità all'aria | SIA 262/1 Annesso E | (kT 2.0·10-16 m2) |  | nessuno | nessuno | SN EN 206 Tab. 7 | 6
12 | Resistenza alla carbonatazione su carote ø 50 mm prelevate dal manufatto o elemento prismatico (dim. min. 120/120/360 mm) | SIA 262/1 Annesso I | TT-1 / 50 anni XC4 KN≤ 5.0 mm/√anno | TT-1 / 100 anni XC4 KN≤ 4.5 mm/√anno | nessuno | KN ≤ 5.5 | SN EN 206 Tab. NA 14 | 1 prisma
|  |  | TT-2 / 50 anni XC4 KN≤ 5.3 mm/√anno | TT-2 / 100 anni XC4 KN≤ 4.8 mm/√anno |  |  |  | 4 carote
Prove a discrezione del Committente (non previste dalla norma) |  | Norme di prova | Valori limite |  | Criteri di conformità
[5 empty] | limite inferiore | limite superiore | Valori fuori dai limiti
13 | Ritiro su prismi 120/120/360 mm | SIA 262/1 Annesso F |  |  | nessuno |  |  | 2 prismi
14 | Viscosità su prismi 120/120/360 mm | [6 empty] | 2 prismi
15 | A discrezione del progettista o secondo indicazione produttore del calcestruzzo. | SN EN 12390-13 |  |  | nessuno |  |  | 3 prismi
16 | Resistenza ai solfati su 6 carote ø 30 mm prelevate dal manufatto o da un elemento prismatico (dim. min. 150/150/150 mm) | SIA 262/1 Annesso D | TT1 / Δls ≤ 1.2 ‰ |  | nessuno | ≤ 0.6 ‰ |  | 6 carote
|  |  | TT2 / Δls ≤ 1.2 ‰ |  |  |  |  | 1 prisma
Note
[1] | Per il calcolo è indispensabile conoscere la massa volumica apparente e le masse dei diversi ingredienti presenti nell'impasto e dedotte dal tabulato di produzione
[2] | A discrezione del progettista o secondo indicazione produttore del calcestruzzo
[3] | A discrezione del produttore del calcestruzzo
[4] | Per la valutazione della resistenza alla compressione secondo il criteri TT-1 definito nelle norme vigenti, sono necessari almeno 3 prelievi eseguiti in tempi differenti e ogni prelievo deve essere composto da almeno 3 cubi (3 prelievi x 3 cubi = 9 cubi).
Osservazioni

## messa in opera CPN E
SCHEDA 3
Controlli di competenza dell'impresa da effettuare durante la messa in opera
Si consiglia di prevedere almeno una serie di prove per ciascuna parte d'opera. | [7 empty] | no. cubi, prismi o carote per una prova | no. di prove presumibili | no. totale di cubi, prismi o carote
Tipo di calcestruzzo |  | CPN E (T2) | Quantitativo in elenco prezzi |  |  |  | m3
Parte d'opera
Prove sul calcestruzzo FRESCO |  | Norme di prova | Valori limite |  | Criteri di conformità
[5 empty] | limite inferiore | limite superiore | Valori fuori dai limiti
1a | Indice di compattabilità | SN EN 12350-4 | 1.10 - 1.04 |  | 1.01 | 1.15 | Tab. 23 | 1
1b | Spandimento | SN EN 12350-5 | 490 - 550 mm |  | 475 | 580 | Tab. 23 | 1
1c | Abbassamento al cono | SN EN 12350-2 | 160 - 210 mm |  | 150 | 230 | Tab. 23 | 1
2 | Contenuto d'aria | SN EN 12350-7 | [2] |  |  |  | Tab. 21 | 1
3 | Massa volumica apparente | SN EN 12350-6 | > 2000 kg/m3 |  |  |  | Tab. 21 | 1
4 | Contenuto di cemento | (dal calcolo) [1] | 300 kg/m3 |  | 290 | nessuno | Tab. 24 | 1
5 | Contenuto aggiuntivi |  | [3] |  |  |  |  | 1
6 | Rapporto acqua/cemento |  | 0.5 |  | nessuno | 0.52 | Tab. 24 | 1
Prove sul calcestruzzo INDURITO |  | Norme di prova | Valori limite o indicativi |  | Criteri di conformità
[5 empty] | limite inferiore | limite superiore | Valori fuori dai limiti
7 | Resistenza alla compressione su cubi 150/150/150 mm | SN EN 12390-3 | fck,cube = 30 N/mm2 [4] |  | fcm ≥ fck+4 | fci ≥ fck-4 | SN EN 206 Par. 8.2.1.3 | 3 cubi |  |  | min. 3 prove
[5 empty] | fcm ≥ fck+1.48*σ | fci ≥ fck-4 | SN EN 206 Par. 8.2.1.3
7a | Resistenza alla compressione su carote ø 100 mm prelevate dal manufatto | SN EN 12504-1 SN EN 12390-3 | fck, is, cube = 26 N/mm2 |  | fck = fcm-1.48*σ | fck = fcminimo+4 | SN EN 13791, Metodo A | 3 carote
[5 empty] | fck = fcm-k | fck = fcminimo+4 | SN EN 13791, Metodo B
10 | Resistenza al gelo-disgelo in presenza di sali antigelo su carote ø 100 mm prelevate dal manufatto o da prismi 150/150/150 mm | SIA 262/1 Annesso C | TT-1 / ELEVATA m ≤ 200 g/m2 o m ≤ 600 g/m2 se Dm28 ≤ (Dm6 + Dm14) |  | nessuno | ≤ 250 ≤ 800 | SN EN 206 Tab. NA 14 | 3 prismi
|  |  | TT-2 / ELEVATA m ≤ 300 g/m2 o m ≤ 800 g/m2 se Dm28 ≤ (Dm6 + Dm14) |  |  |  |  | 4 carote
11 | Permeabilità all'aria | SIA 262/1 Annesso E | (kT 2.0·10-16 m2) |  | nessuno | nessuno | SN EN 206 Tab. 7 | 6
12 | Resistenza alla carbonatazione su carote ø 50 mm prelevate dal manufatto o elemento prismatico (dim. min. 120/120/360 mm) | SIA 262/1 Annesso I | TT-1 / 50 anni XC4 KN≤ 5.0 mm/√anno | TT-1 / 100 anni XC4 KN≤ 4.5 mm/√anno | nessuno | KN ≤ 5.5 | SN EN 206 Tab. NA 14 | 1 prisma
|  |  | TT-2 / 50 anni XC4 KN≤ 5.3 mm/√anno | TT-2 / 100 anni XC4 KN≤ 4.8 mm/√anno |  |  |  | 4 carote
Prove a discrezione del Committente (non previste dalla norma) |  | Norme di prova | Valori limite |  | Criteri di conformità
[5 empty] | limite inferiore | limite superiore | Valori fuori dai limiti
13 | Ritiro su prismi 120/120/360 mm | SIA 262/1 Annesso F |  |  | nessuno |  |  | 2 prismi
14 | Viscosità su prismi 120/120/360 mm | [6 empty] | 2 prismi
15 | A discrezione del progettista o secondo indicazione produttore del calcestruzzo. | SN EN 12390-13 |  |  | nessuno |  |  | 3 prismi
16 | Resistenza ai solfati su 6 carote ø 30 mm prelevate dal manufatto o da un elemento prismatico (dim. min. 150/150/150 mm) | SIA 262/1 Annesso D | TT1 / Δls ≤ 1.2 ‰ |  | nessuno | ≤ 0.6 ‰ |  | 6 carote
|  |  | TT2 / Δls ≤ 1.2 ‰ |  |  |  |  | 1 prisma
Note
[1] | Per il calcolo è indispensabile conoscere la massa volumica apparente e le masse dei diversi ingredienti presenti nell'impasto e dedotte dal tabulato di produzione
[2] | A discrezione del progettista o secondo indicazione produttore del calcestruzzo
[3] | A discrezione del produttore del calcestruzzo
[4] | Per la valutazione della resistenza alla compressione secondo il criteri TT-1 definito nelle norme vigenti, sono necessari almeno 3 prelievi eseguiti in tempi differenti e ogni prelievo deve essere composto da almeno 3 cubi (3 prelievi x 3 cubi = 9 cubi).
Osservazioni

## messa in opera CPN F
SCHEDA 3
Controlli di competenza dell'impresa da effettuare durante la messa in opera
Si consiglia di prevedere almeno una serie di prove per ciascuna parte d'opera. | [6 empty] | no. cubi, prismi o carote per una prova | no. di prove presumibili | no. totale di cubi, prismi o carote
Tipo di calcestruzzo |  | CPN F (T3) | Quantitativo in elenco prezzi |  |  | m3
Parte d'opera
Prove sul calcestruzzo FRESCO |  | Norme di prova | Valori limite | Criteri di conformità
|  |  |  | limite inferiore | limite superiore | Valori fuori dai limiti
1a | Indice di compattabilità | SN EN 12350-4 | 1.10 - 1.04 | 1.01 | 1.15 | Tab. 23 | 1
1b | Spandimento | SN EN 12350-5 | 490 - 550 mm | 475 | 580 | Tab. 23 | 1
1c | Abbassamento al cono | SN EN 12350-2 | 160 - 210 mm | 150 | 230 | Tab. 23 | 1
2 | Contenuto d'aria | SN EN 12350-7 | [2] |  |  | Tab. 21 | 1
3 | Massa volumica apparente | SN EN 12350-6 | > 2000 kg/m3 |  |  | Tab. 21 | 1
4 | Contenuto di cemento | (dal calcolo) [1] | 320 kg/m3 | 310 | nessuno | Tab. 24 | 1
5 | Contenuto aggiuntivi |  | [3] |  |  |  | 1
6 | Rapporto acqua/cemento |  | 0.45 | nessuno | 0.47 | Tab. 24 | 1
Prove sul calcestruzzo INDURITO |  | Norme di prova | Valori limite o indicativi | Criteri di conformità
|  |  |  | limite inferiore | limite superiore | Valori fuori dai limiti
7 | Resistenza alla compressione su cubi 150/150/150 mm | SN EN 12390-3 | fck,cube = 37 N/mm2 [4] | fcm ≥ fck+4 | fci ≥ fck-4 | SN EN 206 Par. 8.2.1.3 | 3 cubi |  |  | min. 3 prove
|  |  |  | fcm ≥ fck+1.48*σ | fci ≥ fck-4 | SN EN 206 Par. 8.2.1.3
7a | Resistenza alla compressione su carote ø 100 mm prelevate dal manufatto | SN EN 12504-1 SN EN 12390-3 | fck, is, cube = 31 N/mm2 | fck = fcm-1.48*σ | fck = fcminimo+4 | SN EN 13791, Metodo A | 3 carote
|  |  |  | fck = fcm-k | fck = fcminimo+4 | SN EN 13791, Metodo B
9 | Resistenza alla penetrazione dei cloruri su 5 carote ø 50 mm prelevate dal manufatto o da un elemento prismatico (dim. min. 150/150/150 mm) | SIA 262/1 Annesso B | TT-1 / DCl- ≤ 10.10-12 m2/s | nessuno | ≤ 13*10-12 | SN EN 206 Tab. NA 14 | 1 prisma
|  |  | TT-2 / DCl- ≤ 12.10-12 m2/s |  |  |  | 5 carote
10 | Resistenza al gelo-disgelo in presenza di sali antigelo su carote ø 100 mm prelevate dal manufatto o da prismi 150/150/150 mm | SIA 262/1 Annesso C | TT-1 / MEDIA m ≤ 1200 g/m2 | nessuno | m ≤ 1800 | SN EN 206 Tab. NA 14 | 3 prismi
|  |  | TT-2 / MEDIA m ≤ 1500 g/m2 |  |  |  | 4 carote
11 | Permeabilità all'aria | SIA 262/1 Annesso E | (kT 0.5·10-16 m2) | nessuno | nessuno | SN EN 206 Tab. 7 | 6
Prove a discrezione del Committente (non previste dalla norma) |  | Norme di prova | Valori limite | Criteri di conformità
|  |  |  | limite inferiore | limite superiore | Valori fuori dai limiti
13 | Ritiro su prismi 120/120/360 mm | SIA 262/1 Annesso F |  | nessuno |  |  | 2 prismi
14 | Viscosità su prismi 120/120/360 mm | [5 empty] | 2 prismi
15 | A discrezione del progettista o secondo indicazione produttore del calcestruzzo. | SN EN 12390-13 |  | nessuno |  |  | 3 prismi
16 | Resistenza ai solfati su 6 carote ø 30 mm prelevate dal manufatto o da un elemento prismatico (dim. min. 150/150/150 mm) | SIA 262/1 Annesso D | TT1 / Δls ≤ 1.2 ‰ | nessuno | ≤ 0.6 ‰ |  | 6 carote
|  |  | TT2 / Δls ≤ 1.2 ‰ |  |  |  | 1 prisma
Note
[1] | Per il calcolo è indispensabile conoscere la massa volumica apparente e le masse dei diversi ingredienti presenti nell'impasto e dedotte dal tabulato di produzione
[2] | A discrezione del progettista o secondo indicazione produttore del calcestruzzo
[3] | A discrezione del produttore del calcestruzzo
[4] | Per la valutazione della resistenza alla compressione secondo il criteri TT-1 definito nelle norme vigenti, sono necessari almeno 3 prelievi eseguiti in tempi differenti e ogni prelievo deve essere composto da almeno 3 cubi (3 prelievi x 3 cubi = 9 cubi).
Osservazioni

## messa in opera CPN G
SCHEDA 3
Controlli di competenza dell'impresa da effettuare durante la messa in opera
Si consiglia di prevedere almeno una serie di prove per ciascuna parte d'opera. | [6 empty] | no. cubi, prismi o carote per una prova | no. di prove presumibili | no. totale di cubi, prismi o carote
Tipo di calcestruzzo |  | CPN G (T4) | Quantitativo in elenco prezzi |  |  | m3
Parte d'opera
Prove sul calcestruzzo FRESCO |  | Norme di prova | Valori limite | Criteri di conformità
|  |  |  | limite inferiore | limite superiore | Valori fuori dai limiti
1a | Indice di compattabilità | SN EN 12350-4 | 1.10 - 1.04 | 1.01 | 1.15 | Tab. 23 | 1
1b | Spandimento | SN EN 12350-5 | 490 - 550 mm | 475 | 580 | Tab. 23 | 1
1c | Abbassamento al cono | SN EN 12350-2 | 160 - 210 mm | 150 | 230 | Tab. 23 | 1
2 | Contenuto d'aria | SN EN 12350-7 | [2] |  |  | Tab. 21 | 1
3 | Massa volumica apparente | SN EN 12350-6 | > 2000 kg/m3 |  |  | Tab. 21 | 1
4 | Contenuto di cemento | (dal calcolo) [1] | 320 kg/m3 | 310 | nessuno | Tab. 24 | 1
5 | Contenuto aggiuntivi |  | [3] |  |  |  | 1
6 | Rapporto acqua/cemento |  | 0.45 | nessuno | 0.47 | Tab. 24 | 1
Prove sul calcestruzzo INDURITO |  | Norme di prova | Valori limite o indicativi | Criteri di conformità
|  |  |  | limite inferiore | limite superiore | Valori fuori dai limiti
7 | Resistenza alla compressione su cubi 150/150/150 mm | SN EN 12390-3 | fck,cube = 37 N/mm2 [4] | fcm ≥ fck+4 | fci ≥ fck-4 | SN EN 206 Par. 8.2.1.3 | 3 cubi |  |  | min. 3 prove
|  |  |  | fcm ≥ fck+1.48*σ | fci ≥ fck-4 | SN EN 206 Par. 8.2.1.3
7a | Resistenza alla compressione su carote ø 100 mm prelevate dal manufatto | SN EN 12504-1 SN EN 12390-3 | fck, is, cube = 31 N/mm2 | fck = fcm-1.48*σ | fck = fcminimo+4 | SN EN 13791, Metodo A | 3 carote
|  |  |  | fck = fcm-k | fck = fcminimo+4 | SN EN 13791, Metodo B
9 | Resistenza alla penetrazione dei cloruri su 5 carote ø 50 mm prelevate dal manufatto o da un elemento prismatico (dim. min. 150/150/150 mm) | SIA 262/1 Annesso B | TT-1 / DCl- ≤ 10.10-12 m2/s | nessuno | ≤ 13*10-12 | SN EN 206 Tab. NA 14 | 1 prisma
|  |  | TT-2 / DCl- ≤ 12.10-12 m2/s |  |  |  | 5 carote
10 | Resistenza al gelo-disgelo in presenza di sali antigelo su carote ø 100 mm prelevate dal manufatto o da prismi 150/150/150 mm | SIA 262/1 Annesso C | TT-1 / ELEVATA m ≤ 200 g/m2 o m ≤ 600 g/m2 se Dm28 ≤ (Dm6 + Dm14) | nessuno | ≤ 250 ≤ 800 | SN EN 206 Tab. NA 14 | 3 prismi
|  |  | TT-2 / ELEVATA m ≤ 300 g/m2 o m ≤ 800 g/m2 se Dm28 ≤ (Dm6 + Dm14) |  |  |  | 4 carote
11 | Permeabilità all'aria | SIA 262/1 Annesso E | (kT 0.5·10-16 m2) | nessuno | nessuno | SN EN 206 Tab. 7 | 6
Prove a discrezione del Committente (non previste dalla norma) |  | Norme di prova | Valori limite | Criteri di conformità
|  |  |  | limite inferiore | limite superiore | Valori fuori dai limiti
13 | Ritiro su prismi 120/120/360 mm | SIA 262/1 Annesso F |  | nessuno |  |  | 2 prismi
14 | Viscosità su prismi 120/120/360 mm | [5 empty] | 2 prismi
15 | A discrezione del progettista o secondo indicazione produttore del calcestruzzo. | SN EN 12390-13 |  | nessuno |  |  | 3 prismi
16 | Resistenza ai solfati su 6 carote ø 30 mm prelevate dal manufatto o da un elemento prismatico (dim. min. 150/150/150 mm) | SIA 262/1 Annesso D | TT1 / Δls ≤ 1.2 ‰ | nessuno | ≤ 0.6 ‰ |  | 6 carote
|  |  | TT2 / Δls ≤ 1.2 ‰ |  |  |  | 1 prisma
Note
[1] | Per il calcolo è indispensabile conoscere la massa volumica apparente e le masse dei diversi ingredienti presenti nell'impasto e dedotte dal tabulato di produzione
[2] | A discrezione del progettista o secondo indicazione produttore del calcestruzzo
[3] | A discrezione del produttore del calcestruzzo
[4] | Per la valutazione della resistenza alla compressione secondo il criteri TT-1 definito nelle norme vigenti, sono necessari almeno 3 prelievi eseguiti in tempi differenti e ogni prelievo deve essere composto da almeno 3 cubi (3 prelievi x 3 cubi = 9 cubi).
Osservazioni

## messa in opera ALTRO NON CPN
SCHEDA 3
Controlli di competenza dell'impresa da effettuare durante la messa in opera
Si consiglia di prevedere almeno una serie di prove per ciascuna parte d'opera. | [7 empty] | no. cubi, prismi o carote per una prova | no. di prove presumibili | no. totale di cubi, prismi o carote
Tipo di calcestruzzo |  |  | Quantitativo in elenco prezzi |  |  |  | m3
Parte d'opera
Prove sul calcestruzzo FRESCO |  | Norme di prova | Valori limite |  | Criteri di conformità
[5 empty] | limite inferiore | limite superiore | Valori fuori dai limiti
1a | Indice di compattabilità | SN EN 12350-4 |  |  |  |  | Tab. 23 | 1
1b | Spandimento | SN EN 12350-5 |  |  |  |  | Tab. 23 | 1
1c | Abbassamento al cono | SN EN 12350-2 |  |  |  |  | Tab. 23 | 1
2 | Contenuto d'aria | SN EN 12350-7 | [2] |  |  |  | Tab. 21 | 1
3 | Massa volumica apparente | SN EN 12350-6 |  |  |  |  | Tab. 21 | 1
4 | Contenuto di cemento | (dal calcolo) [1] |  |  |  | nessuno | Tab. 24 | 1
5 | Contenuto aggiuntivi |  | [3] |  |  |  |  | 1
6 | Rapporto acqua/cemento |  |  |  | nessuno |  | Tab. 24 | 1
Prove sul calcestruzzo INDURITO |  | Norme di prova | Valori limite |  | Criteri di conformità
[5 empty] | limite inferiore | limite superiore | Valori fuori dai limiti
7 | Resistenza alla compressione su cubi 150/150/150 mm | SN EN 12390-3 | fck,cube = ……… [4] |  | fcm ≥ fck+4 | fci ≥ fck-4 | SN EN 206 Par. 8.2.1.3 | 3 cubi |  |  | min. 3 prove
[5 empty] | fcm ≥ fck+1.48*σ | fci ≥ fck-4 | SN EN 206 Par. 8.2.1.3
7a | Resistenza alla compressione su carote ø 100 mm prelevate dal manufatto | SN EN 12504-1 SN EN 12390-3 | fck, is, cube =... N/mm2 |  | fck = fcm-1.48*σ | fck = fcminimo+4 | SN EN 13791, Metodo A | 3 carote
[5 empty] | fck = fcm-k | fck = fcminimo+4 | SN EN 13791, Metodo B
8 | Permeabilità all'acqua su 5 carote ø 50 mm prelevate dal manufatto o da un elemento prismatico (dim. min. 150/150/150 mm) | SIA 262/1 Annesso A | TT-1 / qw ≤ 10 g/(m2h) |  | nessuno | ≤ 12 | SN EN 206 Tab. NA 14 | 1 prisma
|  |  | TT-2 / qw ≤ 12 g/(m2h) |  |  |  |  | 5 carote
9 | Resistenza alla penetrazione dei cloruri su 5 carote ø 50 mm prelevate dal manufatto o da un elemento prismatico (dim. min. 150/150/150 mm) | SIA 262/1 Annesso B | TT-1 / DCl- ≤ 10.10-12 m2/s |  | nessuno | ≤ 13*10-12 | SN EN 206 Tab. NA 14 | 1 prisma
|  |  | TT-2 / DCl- ≤ 12.10-12 m2/s |  |  |  |  | 5 carote
10 | Resistenza al gelo-disgelo in presenza di sali antigelo su prismi 150/150/150 mm | SIA 262/1 Annesso C | TT-1: MEDIA m ≤ 1200 g/m2 |  | nessuno | ≤ 1800 | SN EN 206 Tab. NA 14 | 3 prismi
|  |  | TT-2: MEDIA m ≤ 1500 g/m2 |  |  |  |  | 4 carote
|  |  | TT-1 / ELEVATA m ≤ 200 g/m2 o m ≤ 600 g/m2 se Dm28 ≤ (Dm6 + Dm14) |  | nessuno | ≤ 250 ≤ 800 | SN EN 206 Tab. NA 14 | 3 prismi
|  |  | TT-2 / ELEVATA m ≤ 300 g/m2 o m ≤ 800 g/m2 se Dm28 ≤ (Dm6 + Dm14) |  |  |  |  | 4 carote
11 | Permeabilità all'aria | SIA 262/1 Annesso E | [CPN C ; CPN D ; CPN E] (kT 2·10-16 m2) |  | nessuno | nessuno | SN EN 206 Tab. 7 | 6
[CPN F ; CPN G] (kT 0.5·10-16 m2)
12 | Resistenza alla carbonatazione su carote ø 50 mm prelevate dal manufatto o elemento prismatico (dim. min. 120/120/360 mm) | SIA 262/1 Annesso I | TT-1 / 50 anni XC4 KN≤ 5.0 mm/√anno | TT-1 / 100 anni XC4 KN≤ 4.5 mm/√anno | nessuno | KN ≤ 5.5 | SN EN 206 Tab. NA 14 | 1 prisma
|  |  | TT-2 / 50 anni XC4 KN≤ 5.3 mm/√anno | TT-2 / 100 anni XC4 KN≤ 4.8 mm/√anno |  |  |  | 4 carote
Prove a discrezione del progettista (non previste dalla norma) |  | Norme di prova | Valori limite |  | Criteri di conformità
[5 empty] | limite inferiore | limite superiore | SN EN 206-1:2000 Valori fuori dai limiti
13 | Ritiro su prismi 120/120/360 mm | SIA 262/1 Annesso F |  |  | nessuno |  |  | 2 prismi
14 | Viscosità su prismi 120/120/360 mm | [6 empty] | 2 prismi
15 | Modulo di elasticità su prismi 120/120/360 mm | SN EN 12390-13 |  |  | nessuno |  |  | 3 prismi
16 | Resistenza ai solfati su 6 carote ø 30 mm prelevate dal manufatto o da un elemento prismatico (dim. min. 150/150/150 mm) | SIA 262/1 Annesso D | TT1 / Δls ≤ 1.2 ‰ |  | nessuno | ≤ 0.6 ‰ |  | 6 carote
|  |  | TT2 / Δls ≤ 1.2 ‰ |  |  |  |  | 1 prisma
Note
[1] | Per il calcolo è indispensabile conoscere la massa volumica apparente e le masse dei diversi ingredienti presenti nell'impasto e dedotte dal tabulato di produzione
[2] | A discrezione del progettista o secondo indicazione produttore del calcestruzzo
[3] | A discrezione del produttore del calcestruzzo
[4] | Per la valutazione della resistenza alla compressione secondo il criteri TT-1 definito nelle norme vigenti, sono necessari almeno 3 prelievi eseguiti in tempi differenti e ogni prelievo deve essere composto da almeno 3 cubi (3 prelievi x 3 cubi = 9 cubi).
Osservazioni

## accettazione CPN A
SCHEDA 4
Controlli effettuati dal Committente per l'accettazione della parte d'opera
Si consiglia di prevedere almeno una serie di prove per ciascuna parte d'opera. | [6 empty] | no. cubi, prismi o carote per una prova | no. di prove presumibili | no. totale di cubi, prismi o carote
Tipo di calcestruzzo |  | CPN A RC-C | Quantitativo in elenco prezzi |  |  | m3
Parte d'opera
Prove sul calcestruzzo FRESCO |  | Norme di prova | Valori limite | Criteri di conformità
|  |  |  | limite inferiore | limite superiore | Valori fuori dai limiti
1a | Indice di compattabilità | SN EN 12350-4 | 1.10 - 1.04 | 1.01 | 1.15 | Tab. 23 | 1
1b | Spandimento | SN EN 12350-5 | 490 - 550 mm | 475 | 580 | Tab. 23 | 1
1c | Abbassamento al cono | SN EN 12350-2 | 160 - 210 mm | 150 | 230 | Tab. 23 | 1
2 | Contenuto d'aria | SN EN 12350-7 | [2] |  |  | Tab. 21 | 1
3 | Massa volumica apparente | SN EN 12350-6 | > 2000 kg/m3 |  |  | Tab. 21 | 1
4 | Contenuto di cemento | (dal calcolo) [1] | 280 kg/m3 | 270 | nessuno | Tab. 24 | 1
5 | Contenuto aggiuntivi |  | [3] |  |  |  | 1
6 | Rapporto acqua/cemento |  | 0.65 | nessuno | 0.67 | Tab. 24 | 1
Prove sul calcestruzzo INDURITO |  | Norme di prova | Valori limite o indicativi | Criteri di conformità
|  |  |  | limite inferiore | limite superiore | Valori fuori dai limiti
7 | Resistenza alla compressione su cubi 150/150/150 mm | SN EN 12390-3 | fck,cube = 25 N/mm2 [4] | fcm ≥ fck+4 | fci ≥ fck-4 | SN EN 206 Par. 8.2.1.3 | 3 cubi |  |  | min. 3 prove
|  |  |  | fcm ≥ fck+1.48*σ | fci ≥ fck-4 | SN EN 206 Par. 8.2.1.3
7a | Resistenza alla compressione su carote ø 100 mm prelevate dal manufatto | SN EN 12504-1 SN EN 12390-3 | fck, is, cube = 21 N/mm2 | fck = fcm-1.48*σ | fck = fcminimo+4 | SN EN 13791, Metodo A | 3 carote
|  |  |  | fck = fcm-k | fck = fcminimo+4 | SN EN 13791, Metodo B
Prove a discrezione del Committente (non previste dalla norma) |  | Norme di prova | Valori limite | Criteri di conformità
|  |  |  | limite inferiore | limite superiore | Valori fuori dai limiti
13 | Ritiro su prismi 120/120/360 mm | SIA 262/1 Annesso F |  | nessuno |  |  | 2 prismi
14 | Viscosità su prismi 120/120/360 mm | [5 empty] | 2 prismi
15 | Modulo di elasticità su prismi 120/120/360 mm | SN EN 12390-13 |  | nessuno |  |  | 3 prismi
16 | Resistenza ai solfati su 6 carote ø 30 mm prelevate dal manufatto o da un elemento prismatico (dim. min. 150/150/150 mm) | SIA 262/1 Annesso D | TT1 / Δls ≤ 1.2 ‰ | nessuno | ≤ 0.6 ‰ |  | 6 carote
|  |  | TT2 / Δls ≤ 1.2 ‰ |  |  |  | 1 cubo
Note
[1] | Per il calcolo è indispensabile conoscere la massa volumica apparente e le masse dei diversi ingredienti presenti nell'impasto e dedotte dal tabulato di produzione
[2] | A discrezione del progettista o secondo indicazione produttore del calcestruzzo.
[3] | A discrezione del produttore del calcestruzzo
[4] | Per la valutazione della resistenza alla compressione secondo il criteri TT-1 definito nelle norme vigenti, sono necessari almeno 3 prelievi eseguiti in tempi differenti e ogni prelievio deve essere composto da almeno 3 cubi (3 prelievi x 3 cubi = 9 cubi).
Osservazioni

## accettazione CPN B
SCHEDA 4
Controlli effettuati dal Committente per l'accettazione della parte d'opera
Si consiglia di prevedere almeno una serie di prove per ciascuna parte d'opera. | [7 empty] | no. cubi, prismi o carote per una prova | no. di prove presumibili | no. totale di cubi, prismi o carote
Tipo di calcestruzzo |  | CPN B RC-C | Quantitativo in elenco prezzi |  |  |  | m3
Parte d'opera
Prove sul calcestruzzo FRESCO |  | Norme di prova | Valori limite |  | Criteri di conformità
[5 empty] | limite inferiore | limite superiore | Valori fuori dai limiti
1a | Indice di compattabilità | SN EN 12350-4 | 1.10 - 1.04 |  | 1.01 | 1.15 | Tab. 23 | 1
1b | Spandimento | SN EN 12350-5 | 490 - 550 mm |  | 475 | 580 | Tab. 23 | 1
1c | Abbassamento al cono | SN EN 12350-2 | 160 - 210 mm |  | 150 | 230 | Tab. 23 | 1
2 | Contenuto d'aria | SN EN 12350-7 | [2] |  |  |  | Tab. 21 | 1
3 | Massa volumica apparente | SN EN 12350-6 | > 2000 kg/m3 |  |  |  | Tab. 21 | 1
4 | Contenuto di cemento | (dal calcolo) [1] | 280 kg/m3 |  | 270 | nessuno | Tab. 24 | 1
5 | Contenuto aggiuntivi |  | [3] |  |  |  |  | 1
6 | Rapporto acqua/cemento |  | 0.6 |  | nessuno | 0.62 | Tab. 24 | 1
Prove sul calcestruzzo INDURITO |  | Norme di prova | Valori limite o indicativi |  | Criteri di conformità
[5 empty] | limite inferiore | limite superiore | Valori fuori dai limiti
7 | Resistenza alla compressione su cubi 150/150/150 mm | SN EN 12390-3 | fck,cube = 30 N/mm2 [4] |  | fcm ≥ fck+4 | fci ≥ fck-4 | SN EN 206 Par. 8.2.1.3 | 3 cubi |  |  | min. 3 prove
[5 empty] | fcm ≥ fck+1.48*σ | fci ≥ fck-4 | SN EN 206 Par. 8.2.1.3
7a | Resistenza alla compressione su carote ø 100 mm prelevate dal manufatto | SN EN 12504-1 SN EN 12390-3 | fck, is, cube = 26 N/mm2 |  | fck = fcm-1.48*σ | fck = fcminimo+4 | SN EN 13791, Metodo A | 3 carote
[5 empty] | fck = fcm-k | fck = fcminimo+4 | SN EN 13791, Metodo B
8 | Permeabilità all'acqua su 5 carote ø 50 mm prelevate dal manufatto o da un elemento prismatico (dim. min. 150/150/150 mm) | SIA 262/1 Annesso A | TT-1 / qw ≤ 10 g/(m2h) |  | nessuno | ≤ 12 | SN EN 206 Tab. NA 14 | 1 prisma
|  |  | TT-2 / qw ≤ 12 g/(m2h) |  |  |  |  | 5 carote
12 | Resistenza alla carbonatazione su carote ø 50 mm prelevate dal manufatto o elemento prismatico (dim. min. 120/120/360 mm) | SIA 262/1 Annesso I | TT-1 / 50 anni XC3 KN≤ 5.0 mm/√anno | TT-1 / 100 anni XC3 KN≤ 4.0 mm/√anno | nessuno | KN ≤ 5.5 | SN EN 206 Tab. NA 14 | 1 prisma
|  |  | TT-2 / 50 anni XC3 KN≤ 5.3 mm/√anno | TT-2 / 100 anni XC3 KN≤ 4.3 mm/√anno |  |  |  | 4 carote
Prove a discrezione del Committente (non previste dalla norma) |  | Norme di prova | Valori limite |  | Criteri di conformità
[5 empty] | limite inferiore | limite superiore | Valori fuori dai limiti
13 | Ritiro su prismi 120/120/360 mm | SIA 262/1 Annesso F |  |  | nessuno |  |  | 2 prismi
14 | Viscosità su prismi 120/120/360 mm | [6 empty] | 2 prismi
15 | Modulo di elasticità su prismi 120/120/360 mm | SN EN 12390-13 |  |  | nessuno |  |  | 3 prismi
16 | Resistenza ai solfati su 6 carote ø 30 mm prelevate dal manufatto o da un elemento prismatico (dim. min. 150/150/150 mm) | SIA 262/1 Annesso D | TT1 / Δls ≤ 1.2 ‰ |  | nessuno | ≤ 0.6 ‰ |  | 6 carote
|  |  | TT2 / Δls ≤ 1.2 ‰ |  |  |  |  | 1 prisma
Note
[1] | Per il calcolo è indispensabile conoscere la massa volumica apparente e le masse dei diversi ingredienti presenti nell'impasto e dedotte dal tabulato di produzione
[2] | A discrezione del progettista o secondo indicazione produttore del calcestruzzo
[3] | A discrezione del produttore del calcestruzzo
[4] | Per la valutazione della resistenza alla compressione secondo il criteri TT-1 definito nelle norme vigenti, sono necessari almeno 3 prelievi eseguiti in tempi differenti e ogni prelievio deve essere composto da almeno 3 cubi (3 prelievi x 3 cubi = 9 cubi).
Osservazioni

## accettazione CPN C
SCHEDA 4
Controlli effettuati dal Committente per l'accettazione della parte d'opera
Si consiglia di prevedere almeno una serie di prove per ciascuna parte d'opera. | [7 empty] | no. cubi, prismi o carote per una prova | no. di prove presumibili | no. totale di cubi, prismi o carote
Tipo di calcestruzzo |  | CPN C RC-C | Quantitativo in elenco prezzi |  |  |  | m3
Parte d'opera
Prove sul calcestruzzo FRESCO |  | Norme di prova | Valori limite |  | Criteri di conformità
[5 empty] | limite inferiore | limite superiore | Valori fuori dai limiti
1a | Indice di compattabilità | SN EN 12350-4 | 1.10 - 1.04 |  | 1.01 | 1.15 | Tab. 23 | 1
1b | Spandimento | SN EN 12350-5 | 490 - 550 mm |  | 475 | 580 | Tab. 23 | 1
1c | Abbassamento al cono | SN EN 12350-2 | 160 - 210 mm |  | 150 | 230 | Tab. 23 | 1
2 | Contenuto d'aria | SN EN 12350-7 | [2] |  |  |  | Tab. 21 | 1
3 | Massa volumica apparente | SN EN 12350-6 | > 2000 kg/m3 |  |  |  | Tab. 21 | 1
4 | Contenuto di cemento | (dal calcolo) [1] | 300 kg/m3 |  | 290 | nessuno | Tab. 24 | 1
5 | Contenuto aggiuntivi |  | [3] |  |  |  |  | 1
6 | Rapporto acqua/cemento |  | 0.5 |  | nessuno | 0.52 | Tab. 24 | 1
Prove sul calcestruzzo INDURITO |  | Norme di prova | Valori limite o indicativi |  | Criteri di conformità
[5 empty] | limite inferiore | limite superiore | Valori fuori dai limiti
7 | Resistenza alla compressione su cubi 150/150/150 mm | SN EN 12390-3 | fck,cube = 37 N/mm2 [4] |  | fcm ≥ fck+4 | fci ≥ fck-4 | SN EN 206 Par. 8.2.1.3 | 3 cubi |  |  | min. 3 prove
[5 empty] | fcm ≥ fck+1.48*σ | fci ≥ fck-4 | SN EN 206 Par. 8.2.1.3
7a | Resistenza alla compressione su carote ø 100 mm prelevate dal manufatto | SN EN 12504-1 SN EN 12390-3 | fck, is, cube = 31 N/mm2 |  | fck = fcm-1.48*σ | fck = fcminimo+4 | SN EN 13791, Metodo A | 3 carote
[5 empty] | fck = fcm-k | fck = fcminimo+4 | SN EN 13791, Metodo B
11 | Permeabilità all'aria | SIA 262/1 Annesso E | (kT 2.0·10-16 m2) |  | nessuno | nessuno | SN EN 206 Tab. 7 | 6
12 | Resistenza alla carbonatazione su carote ø 50 mm prelevate dal manufatto o elemento prismatico (dim. min. 120/120/360 mm) | SIA 262/1 Annesso I | TT-1 / 50 anni XC4 KN≤ 5.0 mm/√anno | TT-1 / 100 anni XC4 KN≤ 4.5 mm/√anno | nessuno | KN ≤ 5.5 | SN EN 206 Tab. NA 14 | 1 prisma
|  |  | TT-2 / 50 anni XC4 KN≤ 5.3 mm/√anno | TT-2 / 100 anni XC4 KN≤ 4.8 mm/√anno |  |  |  | 4 carote
Prove a discrezione del Committente (non previste dalla norma) |  | Norme di prova | Valori limite |  | Criteri di conformità
[5 empty] | limite inferiore | limite superiore | Valori fuori dai limiti
13 | Ritiro su prismi 120/120/360 mm | SIA 262/1 Annesso F |  |  | nessuno |  |  | 2 prismi
14 | Viscosità su prismi 120/120/360 mm | [6 empty] | 2 prismi
15 | Modulo di elasticità su prismi 120/120/360 mm | SN EN 12390-13 |  |  | nessuno |  |  | 3 prismi
16 | Resistenza ai solfati su 6 carote ø 30 mm prelevate dal manufatto o da un elemento prismatico (dim. min. 150/150/150 mm) | SIA 262/1 Annesso D | TT1 / Δls ≤ 1.2 ‰ |  | nessuno | ≤ 0.6 ‰ |  | 6 carote
|  |  | TT2 / Δls ≤ 1.2 ‰ |  |  |  |  | 1 prisma
Note
[1] | Per il calcolo è indispensabile conoscere la massa volumica apparente e le masse dei diversi ingredienti presenti nell'impasto e dedotte dal tabulato di produzione
[2] | A discrezione del progettista o secondo indicazione produttore del calcestruzzo
[3] | A discrezione del produttore del calcestruzzo
[4] | Per la valutazione della resistenza alla compressione secondo il criteri TT-1 definito nelle norme vigenti, sono necessari almeno 3 prelievi eseguiti in tempi differenti e ogni prelievio deve essere composto da almeno 3 cubi (3 prelievi x 3 cubi = 9 cubi).
Osservazioni

## accettazione CPN D
SCHEDA 4
Controlli effettuati dal Committente per l'accettazione della parte d'opera
Si consiglia di prevedere almeno una serie di prove per ciascuna parte d'opera. | [7 empty] | no. cubi, prismi o carote per una prova | no. di prove presumibili | no. totale di cubi, prismi o carote
Tipo di calcestruzzo |  | CPN D (T1) | Quantitativo in elenco prezzi |  |  |  | m3
Parte d'opera
Prove sul calcestruzzo FRESCO |  | Norme di prova | Valori limite |  | Criteri di conformità
[5 empty] | limite inferiore | limite superiore | Valori fuori dai limiti
1a | Indice di compattabilità | SN EN 12350-4 | 1.10 - 1.04 |  | 1.01 | 1.15 | Tab. 23 | 1
1b | Spandimento | SN EN 12350-5 | 490 - 550 mm |  | 475 | 580 | Tab. 23 | 1
1c | Abbassamento al cono | SN EN 12350-2 | 160 - 210 mm |  | 150 | 230 | Tab. 23 | 1
2 | Contenuto d'aria | SN EN 12350-7 | [2] |  |  |  | Tab. 21 | 1
3 | Massa volumica apparente | SN EN 12350-6 | > 2000 kg/m3 |  |  |  | Tab. 21 | 1
4 | Contenuto di cemento | (dal calcolo) [1] | 300 kg/m3 |  | 290 | nessuno | Tab. 24 | 1
5 | Contenuto aggiuntivi |  | [3] |  |  |  |  | 1
6 | Rapporto acqua/cemento |  | 0.5 |  | nessuno | 0.52 | Tab. 24 | 1
Prove sul calcestruzzo INDURITO |  | Norme di prova | Valori limite o indicativi |  | Criteri di conformità
[5 empty] | limite inferiore | limite superiore | Valori fuori dai limiti
7 | Resistenza alla compressione su cubi 150/150/150 mm | SN EN 12390-3 | fck,cube = 30 N/mm2 [4] |  | fcm ≥ fck+4 | fci ≥ fck-4 | SN EN 206 Par. 8.2.1.3 | 3 cubi |  |  | min. 3 prove
[5 empty] | fcm ≥ fck+1.48*σ | fci ≥ fck-4 | SN EN 206 Par. 8.2.1.3
7a | Resistenza alla compressione su carote ø 100 mm prelevate dal manufatto | SN EN 12504-1 SN EN 12390-3 | fck, is, cube = 26 N/mm2 |  | fck = fcm-1.48*σ | fck = fcminimo+4 | SN EN 13791, Metodo A | 3 carote
[5 empty] | fck = fcm-k | fck = fcminimo+4 | SN EN 13791, Metodo B
10 | Resistenza al gelo-disgelo in presenza di sali antigelo su carote ø 100 mm prelevate dal manufatto o da prismi 150/150/150 mm | SIA 262/1 Annesso C | TT-1 / MEDIA m ≤ 1200 g/m2 |  | nessuno | m ≤ 1800 | SN EN 206 Tab. NA 14 | 3 prismi
|  |  | TT-2 / MEDIA m ≤ 1500 g/m2 |  |  |  |  | 4 carote
11 | Permeabilità all'aria | SIA 262/1 Annesso E | (kT 2.0·10-16 m2) |  | nessuno | nessuno | SN EN 206 Tab. 7 | 6
12 | Resistenza alla carbonatazione su carote ø 50 mm prelevate dal manufatto o elemento prismatico (dim. min. 120/120/360 mm) | SIA 262/1 Annesso I | TT-1 / 50 anni XC4 KN≤ 5.0 mm/√anno | TT-1 / 100 anni XC4 KN≤ 4.5 mm/√anno | nessuno | KN ≤ 5.5 | SN EN 206 Tab. NA 14 | 1 prisma
|  |  | TT-2 / 50 anni XC4 KN≤ 5.3 mm/√anno | TT-2 / 100 anni XC4 KN≤ 4.8 mm/√anno |  |  |  | 4 carote
Prove a discrezione del Committente (non previste dalla norma) |  | Norme di prova | Valori limite |  | Criteri di conformità
[5 empty] | limite inferiore | limite superiore | Valori fuori dai limiti
13 | Ritiro su prismi 120/120/360 mm | SIA 262/1 Annesso F |  |  | nessuno |  |  | 2 prismi
14 | Viscosità su prismi 120/120/360 mm | [6 empty] | 2 prismi
15 | A discrezione del progettista o secondo indicazione produttore del calcestruzzo. | SN EN 12390-13 |  |  | nessuno |  |  | 3 prismi
16 | Resistenza ai solfati su 6 carote ø 30 mm prelevate dal manufatto o da un elemento prismatico (dim. min. 150/150/150 mm) | SIA 262/1 Annesso D | TT1 / Δls ≤ 1.2 ‰ |  | nessuno | ≤ 0.6 ‰ |  | 6 carote
|  |  | TT2 / Δls ≤ 1.2 ‰ |  |  |  |  | 1 prisma
Note
[1] | Per il calcolo è indispensabile conoscere la massa volumica apparente e le masse dei diversi ingredienti presenti nell'impasto e dedotte dal tabulato di produzione
[2] | A discrezione del progettista o secondo indicazione produttore del calcestruzzo
[3] | A discrezione del produttore del calcestruzzo
[4] | Per la valutazione della resistenza alla compressione secondo il criteri TT-1 definito nelle norme vigenti, sono necessari almeno 3 prelievi eseguiti in tempi differenti e ogni prelievio deve essere composto da almeno 3 cubi (3 prelievi x 3 cubi = 9 cubi).
Osservazioni

## accettazione CPN E
SCHEDA 4
Controlli effettuati dal Committente per l'accettazione della parte d'opera
Si consiglia di prevedere almeno una serie di prove per ciascuna parte d'opera. | [7 empty] | no. cubi, prismi o carote per una prova | no. di prove presumibili | no. totale di cubi, prismi o carote
Tipo di calcestruzzo |  | CPN E (T2) | Quantitativo in elenco prezzi |  |  |  | m3
Parte d'opera
Prove sul calcestruzzo FRESCO |  | Norme di prova | Valori limite |  | Criteri di conformità
[5 empty] | limite inferiore | limite superiore | Valori fuori dai limiti
1a | Indice di compattabilità | SN EN 12350-4 | 1.10 - 1.04 |  | 1.01 | 1.15 | Tab. 23 | 1
1b | Spandimento | SN EN 12350-5 | 490 - 550 mm |  | 475 | 580 | Tab. 23 | 1
1c | Abbassamento al cono | SN EN 12350-2 | 160 - 210 mm |  | 150 | 230 | Tab. 23 | 1
2 | Contenuto d'aria | SN EN 12350-7 | [2] |  |  |  | Tab. 21 | 1
3 | Massa volumica apparente | SN EN 12350-6 | > 2000 kg/m3 |  |  |  | Tab. 21 | 1
4 | Contenuto di cemento | (dal calcolo) [1] | 300 kg/m3 |  | 290 | nessuno | Tab. 24 | 1
5 | Contenuto aggiuntivi |  | [3] |  |  |  |  | 1
6 | Rapporto acqua/cemento |  | 0.5 |  | nessuno | 0.52 | Tab. 24 | 1
Prove sul calcestruzzo INDURITO |  | Norme di prova | Valori limite o indicativi |  | Criteri di conformità
[5 empty] | limite inferiore | limite superiore | Valori fuori dai limiti
7 | Resistenza alla compressione su cubi 150/150/150 mm | SN EN 12390-3 | fck,cube = 30 N/mm2 [4] |  | fcm ≥ fck+4 | fci ≥ fck-4 | SN EN 206 Par. 8.2.1.3 | 3 cubi |  |  | min. 3 prove
[5 empty] | fcm ≥ fck+1.48*σ | fci ≥ fck-4 | SN EN 206 Par. 8.2.1.3
7a | Resistenza alla compressione su carote ø 100 mm prelevate dal manufatto | SN EN 12504-1 SN EN 12390-3 | fck, is, cube = 26 N/mm2 |  | fck = fcm-1.48*σ | fck = fcminimo+4 | SN EN 13791, Metodo A | 3 carote
[5 empty] | fck = fcm-k | fck = fcminimo+4 | SN EN 13791, Metodo B
10 | Resistenza al gelo-disgelo in presenza di sali antigelo su carote ø 100 mm prelevate dal manufatto o da prismi 150/150/150 mm | SIA 262/1 Annesso C | TT-1 / ELEVATA m ≤ 200 g/m2 o m ≤ 600 g/m2 se Dm28 ≤ (Dm6 + Dm14) |  | nessuno | ≤ 250 ≤ 800 | SN EN 206 Tab. NA 14 | 3 prismi
|  |  | TT-2 / ELEVATA m ≤ 300 g/m2 o m ≤ 800 g/m2 se Dm28 ≤ (Dm6 + Dm14) |  |  |  |  | 4 carote
11 | Permeabilità all'aria | SIA 262/1 Annesso E | (kT 2.0·10-16 m2) |  | nessuno | nessuno | SN EN 206 Tab. 7 | 6
12 | Resistenza alla carbonatazione su carote ø 50 mm prelevate dal manufatto o elemento prismatico (dim. min. 120/120/360 mm) | SIA 262/1 Annesso I | TT-1 / 50 anni XC4 KN≤ 5.0 mm/√anno | TT-1 / 100 anni XC4 KN≤ 4.5 mm/√anno | nessuno | KN ≤ 5.5 | SN EN 206 Tab. NA 14 | 1 prisma
|  |  | TT-2 / 50 anni XC4 KN≤ 5.3 mm/√anno | TT-2 / 100 anni XC4 KN≤ 4.8 mm/√anno |  |  |  | 4 carote
Prove a discrezione del Committente (non previste dalla norma) |  | Norme di prova | Valori limite |  | Criteri di conformità
[5 empty] | limite inferiore | limite superiore | Valori fuori dai limiti
13 | Ritiro su prismi 120/120/360 mm | SIA 262/1 Annesso F |  |  | nessuno |  |  | 2 prismi
14 | Viscosità su prismi 120/120/360 mm | [6 empty] | 2 prismi
15 | A discrezione del progettista o secondo indicazione produttore del calcestruzzo. | SN EN 12390-13 |  |  | nessuno |  |  | 3 prismi
16 | Resistenza ai solfati su 6 carote ø 30 mm prelevate dal manufatto o da un elemento prismatico (dim. min. 150/150/150 mm) | SIA 262/1 Annesso D | TT1 / Δls ≤ 1.2 ‰ |  | nessuno | ≤ 0.6 ‰ |  | 6 carote
|  |  | TT2 / Δls ≤ 1.2 ‰ |  |  |  |  | 1 prisma
Note
[1] | Per il calcolo è indispensabile conoscere la massa volumica apparente e le masse dei diversi ingredienti presenti nell'impasto e dedotte dal tabulato di produzione
[2] | A discrezione del progettista o secondo indicazione produttore del calcestruzzo
[3] | A discrezione del produttore del calcestruzzo
[4] | Per la valutazione della resistenza alla compressione secondo il criteri TT-1 definito nelle norme vigenti, sono necessari almeno 3 prelievi eseguiti in tempi differenti e ogni prelievio deve essere composto da almeno 3 cubi (3 prelievi x 3 cubi = 9 cubi).
Osservazioni

## accettazione CPN F
SCHEDA 4
Controlli effettuati dal Committente per l'accettazione della parte d'opera
Si consiglia di prevedere almeno una serie di prove per ciascuna parte d'opera. | [6 empty] | no. cubi, prismi o carote per una prova | no. di prove presumibili | no. totale di cubi, prismi o carote
Tipo di calcestruzzo |  | CPN F (T3) | Quantitativo in elenco prezzi |  |  | m3
Parte d'opera
Prove sul calcestruzzo FRESCO |  | Norme di prova | Valori limite | Criteri di conformità
|  |  |  | limite inferiore | limite superiore | Valori fuori dai limiti
1a | Indice di compattabilità | SN EN 12350-4 | 1.10 - 1.04 | 1.01 | 1.15 | Tab. 23 | 1
1b | Spandimento | SN EN 12350-5 | 490 - 550 mm | 475 | 580 | Tab. 23 | 1
1c | Abbassamento al cono | SN EN 12350-2 | 160 - 210 mm | 150 | 230 | Tab. 23 | 1
2 | Contenuto d'aria | SN EN 12350-7 | [2] |  |  | Tab. 21 | 1
3 | Massa volumica apparente | SN EN 12350-6 | > 2000 kg/m3 |  |  | Tab. 21 | 1
4 | Contenuto di cemento | (dal calcolo) [1] | 320 kg/m3 | 310 | nessuno | Tab. 24 | 1
5 | Contenuto aggiuntivi |  | [3] |  |  |  | 1
6 | Rapporto acqua/cemento |  | 0.45 | nessuno | 0.47 | Tab. 24 | 1
Prove sul calcestruzzo INDURITO |  | Norme di prova | Valori limite o indicativi | Criteri di conformità
|  |  |  | limite inferiore | limite superiore | Valori fuori dai limiti
7 | Resistenza alla compressione su cubi 150/150/150 mm | SN EN 12390-3 | fck,cube = 37 N/mm2 [4] | fcm ≥ fck+4 | fci ≥ fck-4 | SN EN 206 Par. 8.2.1.3 | 3 cubi |  |  | min. 3 prove
|  |  |  | fcm ≥ fck+1.48*σ | fci ≥ fck-4 | SN EN 206 Par. 8.2.1.3
7a | Resistenza alla compressione su carote ø 100 mm prelevate dal manufatto | SN EN 12504-1 SN EN 12390-3 | fck, is, cube = 31 N/mm2 | fck = fcm-1.48*σ | fck = fcminimo+4 | SN EN 13791, Metodo A | 3 carote
|  |  |  | fck = fcm-k | fck = fcminimo+4 | SN EN 13791, Metodo B
9 | Resistenza alla penetrazione dei cloruri su 5 carote ø 50 mm prelevate dal manufatto o da un elemento prismatico (dim. min. 150/150/150 mm) | SIA 262/1 Annesso B | TT-1 / DCl- ≤ 10.10-12 m2/s | nessuno | ≤ 13*10-12 | SN EN 206 Tab. NA 14 | 1 prisma
|  |  | TT-2 / DCl- ≤ 12.10-12 m2/s |  |  |  | 5 carote
10 | Resistenza al gelo-disgelo in presenza di sali antigelo su carote ø 100 mm prelevate dal manufatto o da prismi 150/150/150 mm | SIA 262/1 Annesso C | TT-1 / MEDIA m ≤ 1200 g/m2 | nessuno | m ≤ 1800 | SN EN 206 Tab. NA 14 | 3 prismi
|  |  | TT-2 / MEDIA m ≤ 1500 g/m2 |  |  |  | 4 carote
11 | Permeabilità all'aria | SIA 262/1 Annesso E | (kT 0.5·10-16 m2) | nessuno | nessuno | SN EN 206 Tab. 7 | 6
Prove a discrezione del Committente (non previste dalla norma) |  | Norme di prova | Valori limite | Criteri di conformità
|  |  |  | limite inferiore | limite superiore | Valori fuori dai limiti
13 | Ritiro su prismi 120/120/360 mm | SIA 262/1 Annesso F |  | nessuno |  |  | 2 prismi
14 | Viscosità su prismi 120/120/360 mm | [5 empty] | 2 prismi
15 | A discrezione del progettista o secondo indicazione produttore del calcestruzzo. | SN EN 12390-13 |  | nessuno |  |  | 3 prismi
16 | Resistenza ai solfati su 6 carote ø 30 mm prelevate dal manufatto o da un elemento prismatico (dim. min. 150/150/150 mm) | SIA 262/1 Annesso D | TT1 / Δls ≤ 1.2 ‰ | nessuno | ≤ 0.6 ‰ |  | 6 carote
|  |  | TT2 / Δls ≤ 1.2 ‰ |  |  |  | 1 prisma
Note
[1] | Per il calcolo è indispensabile conoscere la massa volumica apparente e le masse dei diversi ingredienti presenti nell'impasto e dedotte dal tabulato di produzione
[2] | A discrezione del progettista o secondo indicazione produttore del calcestruzzo
[3] | A discrezione del produttore del calcestruzzo
[4] | Per la valutazione della resistenza alla compressione secondo il criteri TT-1 definito nelle norme vigenti, sono necessari almeno 3 prelievi eseguiti in tempi differenti e ogni prelievio deve essere composto da almeno 3 cubi (3 prelievi x 3 cubi = 9 cubi).
Osservazioni

## accettazione CPN G
SCHEDA 4
Controlli effettuati dal Committente per l'accettazione della parte d'opera
Si consiglia di prevedere almeno una serie di prove per ciascuna parte d'opera. | [6 empty] | no. cubi, prismi o carote per una prova | no. di prove presumibili | no. totale di cubi, prismi o carote
Tipo di calcestruzzo |  | CPN G (T4) | Quantitativo in elenco prezzi |  |  | m3
Parte d'opera
Prove sul calcestruzzo FRESCO |  | Norme di prova | Valori limite | Criteri di conformità
|  |  |  | limite inferiore | limite superiore | Valori fuori dai limiti
1a | Indice di compattabilità | SN EN 12350-4 | 1.10 - 1.04 | 1.01 | 1.15 | Tab. 23 | 1
1b | Spandimento | SN EN 12350-5 | 490 - 550 mm | 475 | 580 | Tab. 23 | 1
1c | Abbassamento al cono | SN EN 12350-2 | 160 - 210 mm | 150 | 230 | Tab. 23 | 1
2 | Contenuto d'aria | SN EN 12350-7 | [2] |  |  | Tab. 21 | 1
3 | Massa volumica apparente | SN EN 12350-6 | > 2000 kg/m3 |  |  | Tab. 21 | 1
4 | Contenuto di cemento | (dal calcolo) [1] | 320 kg/m3 | 310 | nessuno | Tab. 24 | 1
5 | Contenuto aggiuntivi |  | [3] |  |  |  | 1
6 | Rapporto acqua/cemento |  | 0.45 | nessuno | 0.47 | Tab. 24 | 1
Prove sul calcestruzzo INDURITO |  | Norme di prova | Valori limite o indicativi | Criteri di conformità
|  |  |  | limite inferiore | limite superiore | Valori fuori dai limiti
7 | Resistenza alla compressione su cubi 150/150/150 mm | SN EN 12390-3 | fck,cube = 37 N/mm2 [4] | fcm ≥ fck+4 | fci ≥ fck-4 | SN EN 206 Par. 8.2.1.3 | 3 cubi |  |  | min. 3 prove
|  |  |  | fcm ≥ fck+1.48*σ | fci ≥ fck-4 | SN EN 206 Par. 8.2.1.3
7a | Resistenza alla compressione su carote ø 100 mm prelevate dal manufatto | SN EN 12504-1 SN EN 12390-3 | fck, is, cube = 31 N/mm2 | fck = fcm-1.48*σ | fck = fcminimo+4 | SN EN 13791, Metodo A | 3 carote
|  |  |  | fck = fcm-k | fck = fcminimo+4 | SN EN 13791, Metodo B
9 | Resistenza alla penetrazione dei cloruri su 5 carote ø 50 mm prelevate dal manufatto o da un elemento prismatico (dim. min. 150/150/150 mm) | SIA 262/1 Annesso B | TT-1 / DCl- ≤ 10.10-12 m2/s | nessuno | ≤ 13*10-12 | SN EN 206 Tab. NA 14 | 1 prisma
|  |  | TT-2 / DCl- ≤ 12.10-12 m2/s |  |  |  | 5 carote
10 | Resistenza al gelo-disgelo in presenza di sali antigelo su carote ø 100 mm prelevate dal manufatto o da prismi 150/150/150 mm | SIA 262/1 Annesso C | TT-1 / ELEVATA m ≤ 200 g/m2 o m ≤ 600 g/m2 se Dm28 ≤ (Dm6 + Dm14) | nessuno | ≤ 250 ≤ 800 | SN EN 206 Tab. NA 14 | 3 prismi
|  |  | TT-2 / ELEVATA m ≤ 300 g/m2 o m ≤ 800 g/m2 se Dm28 ≤ (Dm6 + Dm14) |  |  |  | 4 carote
11 | Permeabilità all'aria | SIA 262/1 Annesso E | (kT 0.5·10-16 m2) | nessuno | nessuno | SN EN 206 Tab. 7 | 6
Prove a discrezione del Committente (non previste dalla norma) |  | Norme di prova | Valori limite | Criteri di conformità
|  |  |  | limite inferiore | limite superiore | Valori fuori dai limiti
13 | Ritiro su prismi 120/120/360 mm | SIA 262/1 Annesso F |  | nessuno |  |  | 2 prismi
14 | Viscosità su prismi 120/120/360 mm | [5 empty] | 2 prismi
15 | A discrezione del progettista o secondo indicazione produttore del calcestruzzo. | SN EN 12390-13 |  | nessuno |  |  | 3 prismi
16 | Resistenza ai solfati su 6 carote ø 30 mm prelevate dal manufatto o da un elemento prismatico (dim. min. 150/150/150 mm) | SIA 262/1 Annesso D | TT1 / Δls ≤ 1.2 ‰ | nessuno | ≤ 0.6 ‰ |  | 6 carote
|  |  | TT2 / Δls ≤ 1.2 ‰ |  |  |  | 1 prisma
Note
[1] | Per il calcolo è indispensabile conoscere la massa volumica apparente e le masse dei diversi ingredienti presenti nell'impasto e dedotte dal tabulato di produzione
[2] | A discrezione del progettista o secondo indicazione produttore del calcestruzzo
[3] | A discrezione del produttore del calcestruzzo
[4] | Per la valutazione della resistenza alla compressione secondo il criteri TT-1 definito nelle norme vigenti, sono necessari almeno 3 prelievi eseguiti in tempi differenti e ogni prelievio deve essere composto da almeno 3 cubi (3 prelievi x 3 cubi = 9 cubi).
Osservazioni

## accettazione ALTRO NON CPN
SCHEDA 4
Controlli effettuati dal Committente per l'accettazione della parte d'opera
Si consiglia di prevedere almeno una serie di prove per ciascuna parte d'opera. | [7 empty] | no. cubi, prismi o carote per una prova | no. di prove presumibili | no. totale di cubi, prismi o carote
Tipo di calcestruzzo |  |  | Quantitativo in elenco prezzi |  |  |  | m3
Parte d'opera
Prove sul calcestruzzo FRESCO |  | Norme di prova | Valori limite |  | Criteri di conformità
[5 empty] | limite inferiore | limite superiore | Valori fuori dai limiti
1a | Indice di compattabilità | SN EN 12350-4 |  |  |  |  | Tab. 23 | 1
1b | Spandimento | SN EN 12350-5 |  |  |  |  | Tab. 23 | 1
1c | Abbassamento al cono | SN EN 12350-2 |  |  |  |  | Tab. 23 | 1
2 | Contenuto d'aria | SN EN 12350-7 | [2] |  |  |  | Tab. 21 | 1
3 | Massa volumica apparente | SN EN 12350-6 |  |  |  |  | Tab. 21 | 1
4 | Contenuto di cemento | (dal calcolo) [1] |  |  |  | nessuno | Tab. 24 | 1
5 | Contenuto aggiuntivi |  | [3] |  |  |  |  | 1
6 | Rapporto acqua/cemento |  |  |  | nessuno |  | Tab. 24 | 1
Prove sul calcestruzzo INDURITO |  | Norme di prova | Valori limite |  | Criteri di conformità
[5 empty] | limite inferiore | limite superiore | Valori fuori dai limiti
7 | Resistenza alla compressione su cubi 150/150/150 mm | SN EN 12390-3 | fck,cube = ……… [4] |  | fcm ≥ fck+4 | fci ≥ fck-4 | SN EN 206 Par. 8.2.1.3 | 3 cubi |  |  | min. 3 prove
[5 empty] | fcm ≥ fck+1.48*σ | fci ≥ fck-4 | SN EN 206 Par. 8.2.1.3
7a | Resistenza alla compressione su carote ø 100 mm prelevate dal manufatto | SN EN 12504-1 SN EN 12390-3 | fck, is, cube =... N/mm2 |  | fck = fcm-1.48*σ | fck = fcminimo+4 | SN EN 13791, Metodo A | 3 carote
[5 empty] | fck = fcm-k | fck = fcminimo+4 | SN EN 13791, Metodo B
8 | Permeabilità all'acqua su 5 carote ø 50 mm prelevate dal manufatto o da un elemento prismatico (dim. min. 150/150/150 mm) | SIA 262/1 Annesso A | TT-1 / qw ≤ 10 g/(m2h) |  | nessuno | ≤ 12 | SN EN 206 Tab. NA 14 | 1 prisma
|  |  | TT-2 / qw ≤ 12 g/(m2h) |  |  |  |  | 5 carote
9 | Resistenza alla penetrazione dei cloruri su 5 carote ø 50 mm prelevate dal manufatto o da un elemento prismatico (dim. min. 150/150/150 mm) | SIA 262/1 Annesso B | TT-1 / DCl- ≤ 10.10-12 m2/s |  | nessuno | ≤ 13*10-12 | SN EN 206 Tab. NA 14 | 1 prisma
|  |  | TT-2 / DCl- ≤ 12.10-12 m2/s |  |  |  |  | 5 carote
10 | Resistenza al gelo-disgelo in presenza di sali antigelo su prismi 150/150/150 mm | SIA 262/1 Annesso C | TT-1: MEDIA m ≤ 1200 g/m2 |  | nessuno | ≤ 1800 | SN EN 206 Tab. NA 14 | 3 prismi
|  |  | TT-2: MEDIA m ≤ 1500 g/m2 |  |  |  |  | 4 carote
|  |  | TT-1 / ELEVATA m ≤ 200 g/m2 o m ≤ 600 g/m2 se Dm28 ≤ (Dm6 + Dm14) |  | nessuno | ≤ 250 ≤ 800 | SN EN 206 Tab. NA 14 | 3 prismi
|  |  | TT-2 / ELEVATA m ≤ 300 g/m2 o m ≤ 800 g/m2 se Dm28 ≤ (Dm6 + Dm14) |  |  |  |  | 4 carote
11 | Permeabilità all'aria | SIA 262/1 Annesso E | [CPN C ; CPN D ; CPN E] (kT 2·10-16 m2) |  | nessuno | nessuno | SN EN 206 Tab. 7 | 6
[CPN F ; CPN G] (kT 0.5·10-16 m2)
12 | Resistenza alla carbonatazione su carote ø 50 mm prelevate dal manufatto o elemento prismatico (dim. min. 120/120/360 mm) | SIA 262/1 Annesso I | TT-1 / 50 anni XC3 KN≤ 5.0 mm/√anno | TT-1 / 100 anni XC3 KN≤ 4.0 mm/√anno | nessuno | KN ≤ 5.5 | SN EN 206 Tab. NA 14 | 1 prisma
|  |  | TT-2 / 50 anni XC3 KN≤ 5.3 mm/√anno | TT-2 / 100 anni XC3 KN≤ 4.3 mm/√anno |  |  |  | 4 carote
Prove a discrezione del progettista (non previste dalla norma) |  | Norme di prova | Valori limite |  | Criteri di conformità
[5 empty] | limite inferiore | limite superiore | Valori fuori dai limiti
13 | Ritiro su prismi 120/120/360 mm | SIA 262/1 Annesso F |  |  | nessuno |  |  | 2 prismi
14 | Viscosità su prismi 120/120/360 mm | [6 empty] | 2 prismi
15 | Modulo di elasticità su prismi 120/120/360 mm | SN EN 12390-13 |  |  | nessuno |  |  | 3 prismi
16 | Resistenza ai solfati su 6 carote ø 30 mm prelevate dal manufatto o da un elemento prismatico (dim. min. 150/150/150 mm) | SIA 262/1 Annesso D | TT1 / Δls ≤ 1.2 ‰ |  | nessuno | ≤ 0.6 ‰ |  | 6 carote
|  |  | TT2 / Δls ≤ 1.2 ‰ |  |  |  |  | 1 prisma
Note
[1] | Per il calcolo è indispensabile conoscere la massa volumica apparente e le masse dei diversi ingredienti presenti nell'impasto e dedotte dal tabulato di produzione
[2] | A discrezione del progettista o secondo indicazione produttore del calcestruzzo
[3] | A discrezione del produttore del calcestruzzo
[4] | Per la valutazione della resistenza alla compressione secondo il criteri TT-1 definito nelle norme vigenti, sono necessari almeno 3 prelievi eseguiti in tempi differenti e ogni prelievo deve essere composto da almeno 3 cubi (3 prelievi x 3 cubi = 9 cubi).
Osservazioni

## collaudo
SCHEDA 5
Collaudo del manufatto
1 | Al momento del collaudo del manufatto il Committente, e per esso il laboratorio incaricato della redazione del rapporto di collaudo, deve disporre di tutti i certificati di prova presi in considerazione per l'accettazione delle diverse parti d'opera del manufatto (come da SCHEDA 4), di principio prove eseguite dal laboratorio del committente.
2 | Per la valutazione della qualità del calcestruzzo nella fase di accettazione della parte d'opera vengono considerati anche tutti certificati di prova consegnati dall'Imprenditore alla Direzione Lavori nella fase di messa in opera e, quando previsto, dal relativo rapporto riassuntivo redatto dal laboratorio dell'Imprenditore. (come da SCHEDA 3).
3 | Tutti i certificati (controlli effettuati durante la messa in opera e controlli di accettazione della parte d'opera) costituiscono la base per l'allestimento di un rapporto conclusivo da parte del laboratorio accreditato incaricato dal Committente.
4 | Il rapporto conclusivo è parte integrante della documentazione richiesta per il collaudo. In assenza di tale rapporto, il collaudo avviene con riserva circa l'accettazione delle parti d'opera in calcestruzzo oggetto di controlli di qualità, riservati dunque tutti i diritti del committente in applicazione dell'articolo 169 della normaSIA 118.
Valori limite e indicativi secondo SIA 262/1
Proprietà |  |  | Annesso | Valore limite 1) | Valore indicativo
|  |  |  | TT-1 | TT-2
Permeabilità all'acqua |  |  | A | qw ≤ 10 g/(m2h) | qw ≤ 12 g/(m2h)
Resistenza ai cloruri |  |  | B | DCl- ≤ 10.10-12 m2/s | DCl- ≤ 12.10-12 m2/s
Resistenza al gelo e disgelo |  | elevata | C | m ≤ 200 g/m2 o m ≤ 600 g/m2 se Dm28 ≤ (Dm6 + Dm14) | m ≤ 300 g/m2 o m ≤ 800 g/m2 se Δm28 ≤ (Δm6 + Δm14)
|  | media |  | m ≤ 1200 g/m2 | m ≤ 1500 g/m2
Resistenza ai solfati |  |  | D | Δls ≤ 1.2‰ | Δls ≤ 1.2‰
Resistenza alla carbonatazione |  | 50 anni 2) | I | XC3 e XC4: KN ≤ 5.0 mm/√anno | XC3 e XC4: KN ≤ 5.3 mm/√anno
|  | 100 anni 2) |  | XC3: KN ≤ 4.0 mm/√anno XC4: KN ≤ 4.5 mm/√anno | XC3: KN ≤ 4.3 mm/√anno XC4: KN ≤ 4.8 mm/√anno
TT-1: Prove su campioni confezionati e conservati in accordo alla normativa. Le prove cominciano 28 giorni dopo la confezione. TT-2: Prove su carote prelevate dall’opera, mai più tardi di 21 giorni dal getto. Le prove cominciano 28 giorni dopo la confezione. 1) I valori limite indicati valgono per strutture armate con copriferro secondo la norma SIA 262. Le indicazioni della tabella NA 14 della norma SN EN 206 devono essere prese in considerazione. 2) Durata di servizio.
In deroga a quanto previsto al paragrafo 4.3.1 della norma SIA 262/1, nel caso in cui i prelievi dall'opera vengono effettuati dopo i 21 giorni e l'esecuzione delle prove avviene dopo i 28 giorni dal confezionamento e al massimo entro 90 giorni, la valutazione della conformità verrà accertata applicando i valori indicativi riferiti per TT-2.

## Lettera IMC
Produttore / Imprenditore
Spettabile Istituto materiali e costruzioni Campus Trevano, Via Trevano CH-6952 Canobbio
Lotto xxxx - Descrizione lotto
Egregi Signori, in allegato alla presente dichiarazione ricevete i documenti relativi alla certificazione dell'impianto di betonaggio e alla conformità della/e miscela/e di calcestruzzo previsti dal progetto. Copia dei documenti verrà trasmessa all'Ufficio Direzioni Lavori del Sopraceneri/Sottoceneri al seguente indirizzo:
Dipartimento del Territorio Divisione delle Costruzioni Area Operativa del Sopraceneri Ufficio della direzione dei lavori del Sopraceneri Via Franco Zorzi 13 6500 Bellinzona FAX: 091/815.18.69 e-mail: dt-dl.sopraceneri@ti.ch | Dipartimento del Territorio Divisione delle Costruzioni Area Operativa del Sottoceneri Ufficio della direzione dei lavori del Sottoceneri Casella Postale 420 6814 Lamone FAX: 091/815.16.19 e-mail: dt-dl.sottoceneri@ti.ch
Con i nostri migliori saluti.
Firma
Copia per conoscenza:
Ufficio della direzione dei lavori del Sopraceneri/Sottoceneri